## Brillux
Brillux
Name | HAN | Farbton | Werkstoff | Brandverhalten | Diffusionsfähigkeit | Lösemittelhaltigkeit / Wasserverdünnbarkeit | Korngröße (mm) | Trocknungszeit [h] (h) | Verarbeitungstemperatur (°C) | Ausführung | Anwendungsbereich | Beständigkeit | Farbton | Haftzugfestigkeit | Bilder
Modellierputz ELF 3637 - 25 kg innen | 3637.0025.95 | weiß | Vinylacetat-Ethylen-Vinylester | A2-s1, d0 | diffusionsfähig | emissionsarm, lösemittelfrei, wasserverdünnbar | 0,10 - 0,50 | 72,00 | 5,00 - 30,00 | organisch gebundener Putz, weichmacherfrei, konservierungsmittelfrei, vielseitig strukturierbar, verarbeitungsfertig | zur Erzielung dekorativer und individueller Streich- oder Kellenputzstrukturen im Innenbereich, einsetzbar auf z. B. Innenputz, Beton, Gipskarton | extrem haltbar | weitere Farben auf Anfrage | ≥ 0.3 MPa | https://cdn.ais-online.de/m2/23/62123/images/46/42732646px1024x1024.jpg
powered by Heinze