## Brillux
Brillux
Name | HAN | Anwendungsgebiet Wärmedämmstoff | Ausführung | Farbton | Werkstoff | Breite (mm) | Länge (mm) | Befestigung | Brandverhalten | Diffusionsverhalten | Kantenausführung | Zugfestigkeitsstufe | Bemessungswert Wärmeleitfähigkeit (W/(m*K)) | Wärmeleitfähigkeit (W/(m*K)) | Oberfläche | Anwendungsgebiet | Zugfestigkeit senkrecht zur Plattenebene | Aufbau | Schallschutzeigenschaften | Bilder
MW Top Dämmplatte 3857 - 035 nicht vorbeschichtet 6cm | 3857.0060.0 | WAP | Platte | gelb | Mineralwolle | 625,00 | 800,00 | dübeln, kleben | B1 | diffusionsfähig | gerade | zg - geringe Zugfestigkeit | 0,04 | 0,03 | nicht vorbeschichtet | Im Systemaufbau zugelassene Dämmplatte für den Einsatz im Brillux WDV-System MW Top und MW Ecotop. | ≥ 5 kPa nach DIN EN 1607 | mit Zweischichtcharakteristik, Wandseite weich/flexibel, Außenseite hart/verdichtet, Kennzeichnung der Außenseite durch Aufdruck eines roten Balkens | schallschutzverbessernd in Abhängigkeit vom Systemaufbau | https://cdn.ais-online.de/m2/23/62123/images/25/45120525px450x450.jpg
powered by Heinze