## Brillux
Brillux
Name | HAN | Farbton | Oberfläche | Werkstoff | Diffusionsverhalten | Lösemittelhaltigkeit / Wasserverdünnbarkeit | Dichte (kg/m³) | Trocknungszeit (min) | Verarbeitungstemperatur (°C) | Ausführung | Anwendungsbereich | Beständigkeit | Werkstoffbasis | Eigenschaften | Farbton | Klasse der Wasserdampfdurchlässigkeit | Klasse des Wasseraufnahmekoeffizienten | Wasseraufnahmekoeffizient w-Wert (kg/(m²⋅h^0.5)) | Wasserdampfdurchlässigkeit Sd (H2O) (m) | Bilder
Silicon-Fassadenfarbe 918 - 10 Liter 3310 Preisgruppe 33 HBW ab 65 | 918./010.3310 | nach Hersteller-Farbkarte | matt | Acrylat | diffusionsfähig | wasserverdünnbar | 1.500,00 | 720,00 | 5,00 | erhöht zusätzlich die Wärmedämmung, umweltschonend, haftfest, mikroporös, nicht Film bildend, auch als „ProtectQualität“, auch im SolReflex System mit spezieller TSR-Formel, verhindert übermäßige Aufheizung der Oberfläche | alle tragfähigen mineralischen Untergründen, Kalksandsteinmauerwerk, Silikat- und Mineralfarbenbeschichtungen, Faserzement, matten Dispersionsfarben, organisch gebundenen Putzen, auf Flächen mit lang anhaltender Feuchtebelastung, sowie an hoch wärmegedämmten Fassaden Silicon-Fassadenfarbe 918 als „Protect-Qualität“ einsetzen | unverseifbar, hohe Schutzfunktion gegen aggressive Luftschadstoffe, sehr gute Kreidungsresistenz | Siliconharz-Emulsion in Kombination mit Acrylat-Copolymer-Dispersion | spannungsarm ¦ photokatalytisch wirksam ¦ schnelltrocknend ¦ wetterbeständig | 3310 | Klasse I | Klasse III | < 0.05 | < 0.03 | https://cdn.ais-online.de/m2/23/62123/images/08/42732408px354x313.jpg
powered by Heinze