## Brillux
Brillux
Name | HAN | Farbton | Werkstoff | Breite (mm) | Höhe (mm) | Ausführung | Anwendungsbereich | Beständigkeit | Grundfläche | Dicke Aluplatte | Format Compactplatte | Punktförmiger Wärmedurchgangskoeffizient χ [mW/K] | Bilder
Tragwinkel TRA-WIK-ALU-RF 3877 - 120mm für Mauerwerk | 3877.0120.0 | schwarz | Aluminium, Hartschaum, Polyurethan (PUR) | 280,00 | 120,00 | Montageelement aus Polyurethan-Hartschaum, eingeschäumte Stahlblecheinlage, kraftschlüssige Befestigung mit auf den Untergrund abgestimmten Schrauben, Befestigung der Anbauteile am auskragenden Schenkel in der Compact- und Aluplatte | Zur sicheren und wärmebrückenfreien Aufnahme von vorwiegend ruhenden Belastungen aus Anbauteilen wie z. B. Geländern/Fensterläden/Sonnenschutzvorrichtungen in den Brillux WDV-Systemen | fäulnisbeständig | 280 x 125 mm | 6 mm | 117 x 65 x 6 mm | 15.1
powered by Heinze