## Brillux
Brillux
Name | HAN | Farbton | Brandverhalten | Diffusionsfähigkeit | Lösemittelhaltigkeit / Wasserverdünnbarkeit | Trocknungszeit [h] (h) | Verarbeitungstemperatur (°C) | Ausführung | Anwendungsbereich | Beständigkeit | Werkstoffbasis | Haftfestigkeit | Wasserdampfdurchlässigkeit | Wärmeleitfähigkeit (λ10 dry mat) für P = 50% in [W/(m*K) | Wärmeleitfähigkeit (λ10 dry mat) für P = 90% in [W/(m*K) | Stoßfestigkeit (Joule) | Bilder
WDVS Armierungsmasse ZF-R 3636 - Winterqual. | 3636.0025.0 | hellgrau | A2-s1, d0 | diffusionsfähig | wasserverdünnbar | 72,00 | 1,00 - 12,00 | organisch gebundene Armierungsmasse auf Dispersionsbasis, verarbeitungsfertig, faserverstärkt, hoher Füllkraft, optimale Diffusionseigenschaften | Armierungsausbildung in Brillux WDVS, Sanierung von gerissenen Putzen an Fassaden, einsetzbar während der feuchtkalten Wintermonate | frühfeuchtebeständig, kurzzeitigen Frostbelastung bis -5 °C, wasserabweisend durch Siliconverstärkung, hohe Risssicherheit | Vinylacetat-Copolymer | ≥ 0,3 Mpa | V2 mittel | ≤ 0.39 | ≤ 0.425 | >10
powered by Heinze