## Brillux
Brillux
Name | HAN | Profilform | Werkstoff | Höhe (mm) | Länge (mm) | Werkstoff Kaschierung, Beschichtung | Bemessungswert Wärmeleitfähigkeit (W/(m*K)) | Ausführung | Anwendungsbereich | Länge | Bemessungswert der Wärmeleitfähigkeit λ | Beschichtung | Dämmdicken | Höhe des Kerns | Stromanschlussdose | Bilder
WDVS Raffstorekasten EPS 3862.0001 - ohne Mauerwerksdämmung | 3862.0001.0 | L-Form | Aluminium, Expandiertes Polystyrol (EPS) | 0,00 - 500,00 | 0,00 - 3.000,00 | Glasvlies | 0,04 | U bzw. L-förmiges Polystyrol-Element mit EPS-Kern, eingelassene Alu-Schiene, integrierte luftdichte Stromanschlussdose, Abschlussprofil mit Tropfkante und Gewebestreifen | Herstellung von Fenster-/Türstürzen bei anzubringenden Jalousien-Elementen (Raffstore), in WDVS ab einer Dämmdicke ≥ 160 mm, als integraler Bestandteil in den Brillux WDV-Systemen | über 3 m in mehreren Segmenten | EPS Kern: 0.032 W/(mK) | mineralisch mit Glasvlieseinbettung, Unterseite und Innenbereich (Schachtinnenseiten) weiß endbeschichtet | ≥ 160 mm | mind. 15 cm | integriert, luftdicht | https://cdn.ais-online.de/m2/23/62123/images/18/42732518px13887x13887.jpg
powered by Heinze