## CAPAROL Farben Lacke Bautensch
CAPAROL Farben Lacke Bautenschutz
Name | HAN | Anwendung | Eigenschaften | Farbton | Oberfläche | Werkstoff | Diffusionsverhalten | Lösemittelhaltigkeit / Wasserverdünnbarkeit | sd-Wert (m) | Bilder
Caparol AmphiSilan FREE | 17787 | außen | alkaliresistent, wetterbeständig | nach Hersteller-Farbkarte, weiß | matt | Polymerdispersion, Silikonharzemulsion | diffusionsoffen | wasserverdünnbar | 0,14 | https://cdn.ais-online.de/m2/32/61432/images/24/47417624px460x333.jpg
powered by Heinze