## CAPAROL Farben Lacke Bautensch
CAPAROL Farben Lacke Bautenschutz
Name | HAN | Anwendung Putze | Bindemittelbasis | Farbton | Brandverhalten | Diffusionsfähigkeit | Lösemittelhaltigkeit / Wasserverdünnbarkeit | Korngröße (mm) | Bilder
Caparol Capatect Buntstein-Sockelputz 691 | 2049 | Sockelputz | Reinacrylatdispersion | nach Hersteller-Farbkarte | A2-s1, d0 | diffusionsfähig | lösemittelfrei, wasserverdünnbar | 2,00 | https://cdn.ais-online.de/m2/32/61432/images/06/47417306px500x333.jpg
powered by Heinze