## CAPAROL Farben Lacke Bautensch
CAPAROL Farben Lacke Bautenschutz
Name | HAN | Anwendung | Eigenschaften | Farbton | Nassabriebklasse | Oberfläche | Werkstoff | Diffusionsverhalten | Klasse Kontrastverhalten | Lösemittelhaltigkeit / Wasserverdünnbarkeit | sd-Wert (m) | Bilder
Caparol RF-RaumFinish | 5676 | innen | hochdeckend | weiß | 1 | stumpfmatt | Kunststoffdispersion | diffusionsoffen | 3 | lösemittelfrei, wasserverdünnbar | 0,10 | https://cdn.ais-online.de/m2/32/61432/images/13/47416813px460x333.jpg
powered by Heinze