## CASEA
CASEA
Name | Anwendung Estrich | Werkstoff | Biegezugfestigkeitsklasse Estrich | Brandverhalten | Druckfestigkeitsklasse Estrich | Verarbeitbarkeit | Biegezugfestigkeit (N/mm²) | Druckfestigkeit (N/mm²) | Bilder
CASEA Calciumsulfat-Dünnestrich casufloor DE | Dünnestrich | Calciumsulfat | F7 | A1 | CA-C30 | Maschinenverarbeitung (pumpfähig) | 7,00 | 30,00 | https://cdn.ais-online.de/m2/02/4739402/images/55/48720055px423x246.webp
powered by Heinze