## CASEA
CASEA
Name | Anwendung Putze | Bindemittelbasis | Werkstoff | Brandverhalten | Lösemittelhaltigkeit / Wasserverdünnbarkeit | Verarbeitbarkeit | Biegezugfestigkeit (N/mm²) | Druckfestigkeit (N/mm²) | Korngröße (mm) | Bilder
CASEA Gips-Haftputz casuhaft rot | Haftputz, Innendeckenputz, Innenwandputz | Gips | Gips | A1 | wasserverdünnbar | Handverarbeitung | 1,00 | 2,50 | 0,00 - 1,00 | https://cdn.ais-online.de/m2/02/4739402/images/52/48720052px657x382.webp
powered by Heinze