## CASEA
CASEA
Name | Werkstoff | Anwendung Spachtelmasse | Brandverhalten | Verarbeitbarkeit | Biegezugfestigkeit (N/mm²) | Druckfestigkeit (N/mm²) | Bilder
CASEA Gips-Universalspachtel casutec US | Gips | Flächenspachtel | A1 | Handverarbeitung | 2,00 | 3,00 | https://cdn.ais-online.de/m2/02/4739402/images/71/48720071px657x382.webp
powered by Heinze