## CASEA
CASEA
Name | Farbton | Werkstoff | Anwendung Spachtelmasse | Brandverhalten | Verarbeitbarkeit | Biegezugfestigkeit (N/mm²) | Druckfestigkeit (N/mm²) | Bilder
CASEA Gipsspachtel casutec SFF | weiß | Gips | Füllspachtel, Fugenspachtel | A1 | Handverarbeitung | 3,00 | 5,00 | https://cdn.ais-online.de/m2/02/4739402/images/80/48719980px657x382.webp
powered by Heinze