## CASEA
CASEA
Name | Anwendung Mörtel | Werkstoff | Brandverhalten | Lösemittelhaltigkeit / Wasserverdünnbarkeit | Verarbeitbarkeit | Biegezugfestigkeit (N/mm²) | Druckfestigkeit (N/mm²) | Korngröße (mm) | Bilder
CASEA Historischer Gips-Fugenfüller casusan HGF | Fugmörtel, Fugenmörtel | Calciumsulfat, Gips | A1 | wasserverdünnbar | Handverarbeitung, Maschinenverarbeitung (pumpfähig) | 6,00 | 30,00 | 0,00 - 0,30
powered by Heinze