## CASEA
CASEA
Name | Anwendung Putze | Bindemittelbasis | Werkstoff | Brandverhalten | Lösemittelhaltigkeit / Wasserverdünnbarkeit | Spezifikation Mörtel | Verarbeitbarkeit | Druckfestigkeit (N/mm²) | Korngröße (mm) | Bilder
CASEA Kalkglätte bauprocalc KG | Innendeckenputz, Innenwandputz | Kalk, Lehm, Weißzement | Kalk | A1 | wasserverdünnbar | Normalmörtel | Handverarbeitung, Maschinenverarbeitung (pumpfähig) | 2,00 | 0,00 - 0,10
powered by Heinze