## CASEA
CASEA
Name | Anwendung Putze | Bindemittelbasis | Werkstoff | Brandverhalten | Lösemittelhaltigkeit / Wasserverdünnbarkeit | Spezifikation Mörtel | Verarbeitbarkeit | Biegezugfestigkeit (N/mm²) | Druckfestigkeit (N/mm²) | Korngröße (mm) | Bilder
CASEA Mineralischer Kalk-Zement-Leichtputz bauprotec 850 M | Außenwandputz, Innenwandputz | Kalk, Zement | Kalk, Zement | A1 | wasserverdünnbar | Leichtputzmörtel | Handverarbeitung, Maschinenverarbeitung (pumpfähig) | 1,50 | 3,00 | 0,00 - 1,00 | https://cdn.ais-online.de/m2/02/4739402/images/89/48719989px423x246.webp
powered by Heinze