## CASEA
CASEA
Name | Werkstoff | Brandverhalten | Verarbeitbarkeit | Biegezugfestigkeit (N/mm²) | Druckfestigkeit (N/mm²) | Korngröße (mm) | Bilder
CASEA Modellgips casupur MG | Gips | A1 | Handverarbeitung | 3,00 | 5,00 | 0,00 - 0,20 | https://cdn.ais-online.de/m2/02/4739402/images/64/48719964px657x382.webp
powered by Heinze