## CASEA
CASEA
Name | Werkstoff | Brandverhalten | Verarbeitbarkeit | Biegezugfestigkeit (N/mm²) | Druckfestigkeit (N/mm²) | Bilder
CASEA Stuckgips casupur SG | Gips | A1 | Handverarbeitung | 3,00 | 5,00 | https://cdn.ais-online.de/m2/02/4739402/images/74/48719974px657x382.webp
powered by Heinze