## Danogips
Danogips
Name | GTIN | HAN | Farbton | Oberfläche | Werkstoff | Breite (mm) | Länge (mm) | Ausführung Bekleidung | Befestigung | Brandverhalten | Kantenausführung | Biegezugfestigkeit (N/mm²) | Druckfestigkeit (N/mm²) | Gewicht (kg/m²) | Rohdichte (kg/m³) | Wärmeleitfähigkeit (W/(m*K)) | Feuchtigkeitsaufnahme bei 20°C Lufttemperatur in % | Haftfestigkeit Fugenspachtel [Mpa] | Norm Brandverhalten | Bilder
Danogips DANO® Ausbau DF/GKF | 4019063643730 | 00177507 | grau | unbeschichtet | Gipsplatten | 1.000,00 | 1.500,00 | Platte | Deckenbefestigung, Wandbefestigung | A2-s1, d0 | halbrund | 2,40 - 6,80 | 5,50 | 10,10 | 800,00 | 0,23 | 0.3 bis 2.0 | 0,25 | A2 nach DIN 4102 | https://cdn.ais-online.de/m2/74/65474/images/19/43713619px2500x2000.jpg
powered by Heinze