## Danogips
Danogips
Name | GTIN | HAN | Farbton | Oberfläche | Werkstoff | Breite (mm) | Länge (mm) | Ausführung Bekleidung | Befestigung | Brandverhalten | Kantenausführung | Biegezugfestigkeit (N/mm²) | Druckfestigkeit (N/mm²) | Gewicht (kg/m²) | Rohdichte (kg/m³) | Wärmeleitfähigkeit (W/(m*K)) | Feuchtigkeitsaufnahme bei 20°C Lufttemperatur in % | Haftfestigkeit Fugenspachtel [Mpa] | Norm Brandverhalten | Bilder
Danogips DANO® Bau A/GKB |  |  | grau | unbeschichtet | Gipsplatten | 1.250,00 | 2.000,00 - 3.000,00 | Platte | Deckenbefestigung, Wandbefestigung | A2-s1, d0 | abgeflacht, halbrund | 2,40 - 6,80 | 3,50 | 8,60 | 680,00 | 0,21 | 0.3 bis 2.0 | 0,25 | A2 nach DIN 4102 | https://cdn.ais-online.de/m2/74/65474/images/03/43713503px2500x2000.jpg https://cdn.ais-online.de/m2/74/65474/images/24/42977524px940x752.jpg
12,5 DANO® Bau A/GKB AK Bauplatte 1250 x 2000 auf MWP Stirnseite gefast | 4019063644355 | 00197967 | grau | unbeschichtet | Gipsplatten | 1.250,00 | 2.000,00 - 3.000,00 | Platte | Deckenbefestigung, Wandbefestigung | A2-s1, d0 | abgeflacht, halbrund | 2,40 - 6,80 | 3,50 | 8,60 | 680,00 | 0,21 | 0.3 bis 2.0 | 0,25 | A2 nach DIN 4102 | https://cdn.ais-online.de/m2/74/65474/images/24/42977524px940x752.jpg https://cdn.ais-online.de/m2/74/65474/images/03/43713503px2500x2000.jpg
12,5 DANO® Bau A/GKB AK Bauplatte 1250 x 2000, Kleinpaket mit 26 Stück auf MWP, Stirnseite gefast |  | 00181751 | grau | unbeschichtet | Gipsplatten | 1.250,00 | 2.000,00 - 3.000,00 | Platte | Deckenbefestigung, Wandbefestigung | A2-s1, d0 | abgeflacht, halbrund | 2,40 - 6,80 | 3,50 | 8,60 | 680,00 | 0,21 | 0.3 bis 2.0 | 0,25 | A2 nach DIN 4102 | https://cdn.ais-online.de/m2/74/65474/images/03/43713503px2500x2000.jpg
12,5 DANO® Bau A/GKB HRAK Bauplatte 1250 x 2000 auf MWP | 4019063643747 | 00197986 | grau | unbeschichtet | Gipsplatten | 1.250,00 | 2.000,00 - 3.000,00 | Platte | Deckenbefestigung, Wandbefestigung | A2-s1, d0 | abgeflacht, halbrund | 2,40 - 6,80 | 3,50 | 8,60 | 680,00 | 0,21 | 0.3 bis 2.0 | 0,25 | A2 nach DIN 4102 | https://cdn.ais-online.de/m2/74/65474/images/03/43713503px2500x2000.jpg
12,5 DANO® Bau A/GKB HRAK Bauplatte 1250 x 2000, Kleinpakete mit 26 Stück auf MWP |  | 00197987 | grau | unbeschichtet | Gipsplatten | 1.250,00 | 2.000,00 - 3.000,00 | Platte | Deckenbefestigung, Wandbefestigung | A2-s1, d0 | abgeflacht, halbrund | 2,40 - 6,80 | 3,50 | 8,60 | 680,00 | 0,21 | 0.3 bis 2.0 | 0,25 | A2 nach DIN 4102 | https://cdn.ais-online.de/m2/74/65474/images/03/43713503px2500x2000.jpg
12,5 DANO® Bau A/GKB HRAK Bauplatte 1250 x 2500 auf MWP | 4019063643785 | 00197997 | grau | unbeschichtet | Gipsplatten | 1.250,00 | 2.000,00 - 3.000,00 | Platte | Deckenbefestigung, Wandbefestigung | A2-s1, d0 | abgeflacht, halbrund | 2,40 - 6,80 | 3,50 | 8,60 | 680,00 | 0,21 | 0.3 bis 2.0 | 0,25 | A2 nach DIN 4102 | https://cdn.ais-online.de/m2/74/65474/images/03/43713503px2500x2000.jpg
12,5 DANO® Bau A/GKB HRAK Bauplatte 1250 x 2600 auf MWP | 4019063643839 | 00198001 | grau | unbeschichtet | Gipsplatten | 1.250,00 | 2.000,00 - 3.000,00 | Platte | Deckenbefestigung, Wandbefestigung | A2-s1, d0 | abgeflacht, halbrund | 2,40 - 6,80 | 3,50 | 8,60 | 680,00 | 0,21 | 0.3 bis 2.0 | 0,25 | A2 nach DIN 4102 | https://cdn.ais-online.de/m2/74/65474/images/03/43713503px2500x2000.jpg
12,5 DANO® Bau A/GKB HRAK Bauplatte 1250 x 2750 auf MWP | 4019063643846 | 00198002 | grau | unbeschichtet | Gipsplatten | 1.250,00 | 2.000,00 - 3.000,00 | Platte | Deckenbefestigung, Wandbefestigung | A2-s1, d0 | abgeflacht, halbrund | 2,40 - 6,80 | 3,50 | 8,60 | 680,00 | 0,21 | 0.3 bis 2.0 | 0,25 | A2 nach DIN 4102 | https://cdn.ais-online.de/m2/74/65474/images/03/43713503px2500x2000.jpg
12,5 DANO® Bau A/GKB HRAK Bauplatte 1250 x 3000 auf MWP | 4019063643860 | 00198003 | grau | unbeschichtet | Gipsplatten | 1.250,00 | 2.000,00 - 3.000,00 | Platte | Deckenbefestigung, Wandbefestigung | A2-s1, d0 | abgeflacht, halbrund | 2,40 - 6,80 | 3,50 | 8,60 | 680,00 | 0,21 | 0.3 bis 2.0 | 0,25 | A2 nach DIN 4102 | https://cdn.ais-online.de/m2/74/65474/images/03/43713503px2500x2000.jpg
12,5 DANO® Bau A/GKB VK Bauplatte 1250 x 2000 Sichtseite unten, auf MWP | 4019063658246 | 00699692 | grau | unbeschichtet | Gipsplatten | 1.250,00 | 2.000,00 - 3.000,00 | Platte | Deckenbefestigung, Wandbefestigung | A2-s1, d0 | abgeflacht, halbrund | 2,40 - 6,80 | 3,50 | 8,60 | 680,00 | 0,21 | 0.3 bis 2.0 | 0,25 | A2 nach DIN 4102 | https://cdn.ais-online.de/m2/74/65474/images/03/43713503px2500x2000.jpg
powered by Heinze