## Danogips
Danogips
Name | GTIN | HAN | Farbton | Feucht- / Nassraum | Oberfläche | Werkstoff | Breite (mm) | Länge (mm) | Ausführung Bekleidung | Befestigung | Brandverhalten | Kantenausführung | Biegezugfestigkeit (N/mm²) | Druckfestigkeit (N/mm²) | Gewicht (kg/m²) | Gewicht (kg) | Rohdichte (kg/m³) | Wärmeleitfähigkeit (W/(m*K)) | Norm Brandverhalten | Feuchtigkeitsaufnahme bei 20°C Lufttemperatur in % | Haftfestigkeit Fugenspachtel [Mpa] | Bilder
Danogips DANO® Bau imprägn. H2/GKBi |  |  | grau, grün | geeignet für Feuchtraum | imprägniert, unbeschichtet | Gipsplatten | 1.250,00 | 2.000,00 - 3.000,00 | Platte | Deckenbefestigung, Wandbefestigung | A2-s1, d0 | abgeflacht, halbrund | 2,40 - 6,80 | 3,50 | 8,60 | 8,60 | 680,00 | 0,21 | A2 nach DIN 4102 | 0.3 bis 2.0 | 0,25 | https://cdn.ais-online.de/m2/74/65474/images/05/43713805px2500x2000.jpg
12,5 DANO® Bau imprägn. H2/GKBi AK Bauplatte 1250 x 2000 auf MWP Stirnseite gefast | 4019063644485 | 00198088 | grau, grün | geeignet für Feuchtraum | imprägniert, unbeschichtet | Gipsplatten | 1.250,00 | 2.000,00 - 3.000,00 | Platte | Deckenbefestigung, Wandbefestigung | A2-s1, d0 | abgeflacht, halbrund | 2,40 - 6,80 | 3,50 | 8,60 | 8,60 | 680,00 | 0,21 | A2 nach DIN 4102 | 0.3 bis 2.0 | 0,25 | https://cdn.ais-online.de/m2/74/65474/images/05/43713805px2500x2000.jpg
12,5 DANO® Bau imprägn. H2/GKBi AK Bauplatte 1250 x 2000, Kleinpaket mit 26 Stück auf MWP, Stirnseite gefast |  | 00198089 | grau, grün | geeignet für Feuchtraum | imprägniert, unbeschichtet | Gipsplatten | 1.250,00 | 2.000,00 - 3.000,00 | Platte | Deckenbefestigung, Wandbefestigung | A2-s1, d0 | abgeflacht, halbrund | 2,40 - 6,80 | 3,50 | 8,60 | 8,60 | 680,00 | 0,21 | A2 nach DIN 4102 | 0.3 bis 2.0 | 0,25 | https://cdn.ais-online.de/m2/74/65474/images/05/43713805px2500x2000.jpg
12,5 DANO® Bau imprägn. H2/GKBi HRAK Bauplatte 1250 x 2000 auf MWP | 4019063644119 | 00198074 | grau, grün | geeignet für Feuchtraum | imprägniert, unbeschichtet | Gipsplatten | 1.250,00 | 2.000,00 - 3.000,00 | Platte | Deckenbefestigung, Wandbefestigung | A2-s1, d0 | abgeflacht, halbrund | 2,40 - 6,80 | 3,50 | 8,60 | 8,60 | 680,00 | 0,21 | A2 nach DIN 4102 | 0.3 bis 2.0 | 0,25 | https://cdn.ais-online.de/m2/74/65474/images/05/43713805px2500x2000.jpg
12,5 DANO® Bau imprägn. H2/GKBi HRAK Bauplatte 1250 x 2000, Kleinpakete mit 26 Stück auf MWP |  | 00198076 | grau, grün | geeignet für Feuchtraum | imprägniert, unbeschichtet | Gipsplatten | 1.250,00 | 2.000,00 - 3.000,00 | Platte | Deckenbefestigung, Wandbefestigung | A2-s1, d0 | abgeflacht, halbrund | 2,40 - 6,80 | 3,50 | 8,60 | 8,60 | 680,00 | 0,21 | A2 nach DIN 4102 | 0.3 bis 2.0 | 0,25 | https://cdn.ais-online.de/m2/74/65474/images/05/43713805px2500x2000.jpg
12,5 DANO® Bau imprägn. H2/GKBi HRAK Bauplatte 1250 x 2500 auf MWP | 4019063644157 | 00198081 | grau, grün | geeignet für Feuchtraum | imprägniert, unbeschichtet | Gipsplatten | 1.250,00 | 2.000,00 - 3.000,00 | Platte | Deckenbefestigung, Wandbefestigung | A2-s1, d0 | abgeflacht, halbrund | 2,40 - 6,80 | 3,50 | 8,60 | 8,60 | 680,00 | 0,21 | A2 nach DIN 4102 | 0.3 bis 2.0 | 0,25 | https://cdn.ais-online.de/m2/74/65474/images/05/43713805px2500x2000.jpg
12,5 DANO® Bau imprägn. H2/GKBi HRAK Bauplatte 1250 x 2600 auf MWP | 4019063644454 | 00198084 | grau, grün | geeignet für Feuchtraum | imprägniert, unbeschichtet | Gipsplatten | 1.250,00 | 2.000,00 - 3.000,00 | Platte | Deckenbefestigung, Wandbefestigung | A2-s1, d0 | abgeflacht, halbrund | 2,40 - 6,80 | 3,50 | 8,60 | 8,60 | 680,00 | 0,21 | A2 nach DIN 4102 | 0.3 bis 2.0 | 0,25 | https://cdn.ais-online.de/m2/74/65474/images/05/43713805px2500x2000.jpg
12,5 DANO® Bau imprägn. H2/GKBi HRAK Bauplatte 1250 x 2750 auf MWP | 4019063644188 | 00198085 | grau, grün | geeignet für Feuchtraum | imprägniert, unbeschichtet | Gipsplatten | 1.250,00 | 2.000,00 - 3.000,00 | Platte | Deckenbefestigung, Wandbefestigung | A2-s1, d0 | abgeflacht, halbrund | 2,40 - 6,80 | 3,50 | 8,60 | 8,60 | 680,00 | 0,21 | A2 nach DIN 4102 | 0.3 bis 2.0 | 0,25 | https://cdn.ais-online.de/m2/74/65474/images/05/43713805px2500x2000.jpg
12,5 DANO® Bau imprägn. H2/GKBi HRAK Bauplatte 1250 x 3000 auf MWP | 4019063644461 | 00198086 | grau, grün | geeignet für Feuchtraum | imprägniert, unbeschichtet | Gipsplatten | 1.250,00 | 2.000,00 - 3.000,00 | Platte | Deckenbefestigung, Wandbefestigung | A2-s1, d0 | abgeflacht, halbrund | 2,40 - 6,80 | 3,50 | 8,60 | 8,60 | 680,00 | 0,21 | A2 nach DIN 4102 | 0.3 bis 2.0 | 0,25 | https://cdn.ais-online.de/m2/74/65474/images/05/43713805px2500x2000.jpg
12,5 DANO® Bau imprägn. H2/GKBi VK Bauplatte 1250 x 2000 Sichtseite unten, auf MWP | 4019063658239 | 00699691 | grau, grün | geeignet für Feuchtraum | imprägniert, unbeschichtet | Gipsplatten | 1.250,00 | 2.000,00 - 3.000,00 | Platte | Deckenbefestigung, Wandbefestigung | A2-s1, d0 | abgeflacht, halbrund | 2,40 - 6,80 | 3,50 | 8,60 | 8,60 | 680,00 | 0,21 | A2 nach DIN 4102 | 0.3 bis 2.0 | 0,25 | https://cdn.ais-online.de/m2/74/65474/images/05/43713805px2500x2000.jpg
powered by Heinze