## Danogips
Danogips
Name | GTIN | HAN | Farbton | Oberfläche | Werkstoff | Breite (mm) | Länge (mm) | Ausführung Bekleidung | Befestigung | Brandverhalten | Kantenausführung | Biegezugfestigkeit (N/mm²) | Druckfestigkeit (N/mm²) | Gewicht (kg/m²) | Rohdichte (kg/m³) | Wärmeleitfähigkeit (W/(m*K)) | Norm Brandverhalten | Feuchtigkeitsaufnahme bei 20°C Lufttemperatur in % | Haftfestigkeit Fugenspachtel [Mpa] | Bilder
Danogips DANO® Blei DF/GKF |  |  | grau | metallbeschichtet | Gipsplatten | 625,00 | 2.000,00 | Platte | Wandbefestigung | A2-s1, d0 | abgeflacht, halbrund | 2,40 - 6,80 | 5,50 | 16,00 - 44,30 | 800,00 | 0,21 | A2 nach DIN 4102 | 0.3 bis 2.0 | 0,25 | https://cdn.ais-online.de/m2/74/65474/images/52/43035052px2500x2000.jpg
12,5 DANO® Blei DF/GKF mit 0,5 mm Blei Strahlenschutzplatte 625 x 2000 auf MWP *Produkt enthält Blei in der Kaschierung | 4003982146328 | 00002938 | grau | metallbeschichtet | Gipsplatten | 625,00 | 2.000,00 | Platte | Wandbefestigung | A2-s1, d0 | abgeflacht, halbrund | 2,40 - 6,80 | 5,50 | 16,00 - 44,30 | 800,00 | 0,21 | A2 nach DIN 4102 | 0.3 bis 2.0 | 0,25 | https://cdn.ais-online.de/m2/74/65474/images/52/43035052px2500x2000.jpg
12,5 DANO® Blei DF/GKF mit 1,0 mm Blei Strahlenschutzplatte 625 x 2000 auf MWP *Produkt enthält Blei in der Kaschierung | 4003982146342 | 00002940 | grau | metallbeschichtet | Gipsplatten | 625,00 | 2.000,00 | Platte | Wandbefestigung | A2-s1, d0 | abgeflacht, halbrund | 2,40 - 6,80 | 5,50 | 16,00 - 44,30 | 800,00 | 0,21 | A2 nach DIN 4102 | 0.3 bis 2.0 | 0,25 | https://cdn.ais-online.de/m2/74/65474/images/52/43035052px2500x2000.jpg
12,5 DANO® Blei DF/GKF mit 1,5 mm Blei Strahlenschutzplatte 625 x 2000 auf MWP *Produkt enthält Blei in der Kaschierung | 4003982146366 | 00002942 | grau | metallbeschichtet | Gipsplatten | 625,00 | 2.000,00 | Platte | Wandbefestigung | A2-s1, d0 | abgeflacht, halbrund | 2,40 - 6,80 | 5,50 | 16,00 - 44,30 | 800,00 | 0,21 | A2 nach DIN 4102 | 0.3 bis 2.0 | 0,25 | https://cdn.ais-online.de/m2/74/65474/images/52/43035052px2500x2000.jpg
12,5 DANO® Blei DF/GKF mit 2,0 mm Blei Strahlenschutzplatte 625 x 2000 auf MWP *Produkt enthält Blei in der Kaschierung | 4003982146380 | 00009476 | grau | metallbeschichtet | Gipsplatten | 625,00 | 2.000,00 | Platte | Wandbefestigung | A2-s1, d0 | abgeflacht, halbrund | 2,40 - 6,80 | 5,50 | 16,00 - 44,30 | 800,00 | 0,21 | A2 nach DIN 4102 | 0.3 bis 2.0 | 0,25 | https://cdn.ais-online.de/m2/74/65474/images/52/43035052px2500x2000.jpg
12,5 DANO® Blei DF/GKF mit 2,5 mm Blei Strahlenschutzplatte 625 x 2000 auf MWP *Produkt enthält Blei in der Kaschierung | 4003982146403 | 00021663 | grau | metallbeschichtet | Gipsplatten | 625,00 | 2.000,00 | Platte | Wandbefestigung | A2-s1, d0 | abgeflacht, halbrund | 2,40 - 6,80 | 5,50 | 16,00 - 44,30 | 800,00 | 0,21 | A2 nach DIN 4102 | 0.3 bis 2.0 | 0,25 | https://cdn.ais-online.de/m2/74/65474/images/52/43035052px2500x2000.jpg
12,5 DANO® Blei DF/GKF mit 3,0 mm Blei Strahlenschutzplatte 625 x 2000 auf MWP *Produkt enthält Blei in der Kaschierung | 4003982146427 | 00021665 | grau | metallbeschichtet | Gipsplatten | 625,00 | 2.000,00 | Platte | Wandbefestigung | A2-s1, d0 | abgeflacht, halbrund | 2,40 - 6,80 | 5,50 | 16,00 - 44,30 | 800,00 | 0,21 | A2 nach DIN 4102 | 0.3 bis 2.0 | 0,25 | https://cdn.ais-online.de/m2/74/65474/images/52/43035052px2500x2000.jpg
powered by Heinze