## Danogips
Danogips
Name | GTIN | HAN | Farbton | Oberfläche | Werkstoff | Breite (mm) | Länge (mm) | Ausführung Bekleidung | Befestigung | Brandverhalten | Kantenausführung | Biegezugfestigkeit (N/mm²) | Druckfestigkeit (N/mm²) | Gewicht (kg/m²) | Rohdichte (kg/m³) | Wärmeleitfähigkeit (W/(m*K)) | Norm Brandverhalten | Feuchtigkeitsaufnahme bei 20°C Lufttemperatur in % | Haftfestigkeit Fugenspachtel [Mpa] | Bilder
Danogips DANO® Feuer DF/GKF |  |  | grau | unbeschichtet | Gipsplatten | 1.250,00 | 2.000,00 - 3.000,00 | Platte | Deckenbefestigung, Wandbefestigung | A2-s1, d0 | abgeflacht, halbrund | 1,60 - 6,80 | 5,50 | 10,10 - 14,40 | 800,00 | 0,23 | A2 nach DIN 4102 | 0.3 bis 2.0 | 0,25 | https://cdn.ais-online.de/m2/74/65474/images/22/43713522px2500x2000.jpg
12,5 DANO® Feuer DF/GKF AK Feuerschutzplatte 1250 x 2000 auf MWP Stirnseite gefast | 4019063644409 | 00001311 | grau | unbeschichtet | Gipsplatten | 1.250,00 | 2.000,00 - 3.000,00 | Platte | Deckenbefestigung, Wandbefestigung | A2-s1, d0 | abgeflacht, halbrund | 1,60 - 6,80 | 5,50 | 10,10 - 14,40 | 800,00 | 0,23 | A2 nach DIN 4102 | 0.3 bis 2.0 | 0,25 | https://cdn.ais-online.de/m2/74/65474/images/22/43713522px2500x2000.jpg
12,5 DANO® Feuer DF/GKF AK Feuerschutzplatte 1250 x 2000,Kleinpaket mit 26 Stück auf MWP, Stirnseite gefast |  | 00001312 | grau | unbeschichtet | Gipsplatten | 1.250,00 | 2.000,00 - 3.000,00 | Platte | Deckenbefestigung, Wandbefestigung | A2-s1, d0 | abgeflacht, halbrund | 1,60 - 6,80 | 5,50 | 10,10 - 14,40 | 800,00 | 0,23 | A2 nach DIN 4102 | 0.3 bis 2.0 | 0,25 | https://cdn.ais-online.de/m2/74/65474/images/22/43713522px2500x2000.jpg
12,5 DANO® Feuer DF/GKF HRAK Feuerschutzplatte 1250 x 2000 auf MWP | 4019063643907 | 00198010 | grau | unbeschichtet | Gipsplatten | 1.250,00 | 2.000,00 - 3.000,00 | Platte | Deckenbefestigung, Wandbefestigung | A2-s1, d0 | abgeflacht, halbrund | 1,60 - 6,80 | 5,50 | 10,10 - 14,40 | 800,00 | 0,23 | A2 nach DIN 4102 | 0.3 bis 2.0 | 0,25 | https://cdn.ais-online.de/m2/74/65474/images/22/43713522px2500x2000.jpg
12,5 DANO® Feuer DF/GKF HRAK Feuerschutzplatte 1250 x 2000,Kleinpaket mit 26 Stück auf MWP |  | 00198011 | grau | unbeschichtet | Gipsplatten | 1.250,00 | 2.000,00 - 3.000,00 | Platte | Deckenbefestigung, Wandbefestigung | A2-s1, d0 | abgeflacht, halbrund | 1,60 - 6,80 | 5,50 | 10,10 - 14,40 | 800,00 | 0,23 | A2 nach DIN 4102 | 0.3 bis 2.0 | 0,25 | https://cdn.ais-online.de/m2/74/65474/images/22/43713522px2500x2000.jpg
12,5 DANO® Feuer DF/GKF HRAK Feuerschutzplatte 1250 x 2500 auf MWP | 4019063643945 | 00001335 | grau | unbeschichtet | Gipsplatten | 1.250,00 | 2.000,00 - 3.000,00 | Platte | Deckenbefestigung, Wandbefestigung | A2-s1, d0 | abgeflacht, halbrund | 1,60 - 6,80 | 5,50 | 10,10 - 14,40 | 800,00 | 0,23 | A2 nach DIN 4102 | 0.3 bis 2.0 | 0,25 | https://cdn.ais-online.de/m2/74/65474/images/22/43713522px2500x2000.jpg
12,5 DANO® Feuer DF/GKF HRAK Feuerschutzplatte 1250 x 2600 auf MWP | 4019063643983 | 00001338 | grau | unbeschichtet | Gipsplatten | 1.250,00 | 2.000,00 - 3.000,00 | Platte | Deckenbefestigung, Wandbefestigung | A2-s1, d0 | abgeflacht, halbrund | 1,60 - 6,80 | 5,50 | 10,10 - 14,40 | 800,00 | 0,23 | A2 nach DIN 4102 | 0.3 bis 2.0 | 0,25 | https://cdn.ais-online.de/m2/74/65474/images/22/43713522px2500x2000.jpg
12,5 DANO® Feuer DF/GKF HRAK Feuerschutzplatte 1250 x 2750 auf MWP | 4019063643990 | 00198015 | grau | unbeschichtet | Gipsplatten | 1.250,00 | 2.000,00 - 3.000,00 | Platte | Deckenbefestigung, Wandbefestigung | A2-s1, d0 | abgeflacht, halbrund | 1,60 - 6,80 | 5,50 | 10,10 - 14,40 | 800,00 | 0,23 | A2 nach DIN 4102 | 0.3 bis 2.0 | 0,25 | https://cdn.ais-online.de/m2/74/65474/images/22/43713522px2500x2000.jpg
12,5 DANO® Feuer DF/GKF HRAK Feuerschutzplatte 1250 x 3000 auf MWP | 4019063644010 | 00198017 | grau | unbeschichtet | Gipsplatten | 1.250,00 | 2.000,00 - 3.000,00 | Platte | Deckenbefestigung, Wandbefestigung | A2-s1, d0 | abgeflacht, halbrund | 1,60 - 6,80 | 5,50 | 10,10 - 14,40 | 800,00 | 0,23 | A2 nach DIN 4102 | 0.3 bis 2.0 | 0,25 | https://cdn.ais-online.de/m2/74/65474/images/22/43713522px2500x2000.jpg
12,5 DANO® Feuer DF/GKF VK Feuerschutzplatte 1250 x 2000 Sichtseite unten, auf MWP | 4019063658253 | 00699693 | grau | unbeschichtet | Gipsplatten | 1.250,00 | 2.000,00 - 3.000,00 | Platte | Deckenbefestigung, Wandbefestigung | A2-s1, d0 | abgeflacht, halbrund | 1,60 - 6,80 | 5,50 | 10,10 - 14,40 | 800,00 | 0,23 | A2 nach DIN 4102 | 0.3 bis 2.0 | 0,25 | https://cdn.ais-online.de/m2/74/65474/images/22/43713522px2500x2000.jpg
15,0 DANO® Feuer DF/GKF HRAK Feuerschutzplatte 1250 x 2000 auf MWP | 4019063644034 | 00001353 | grau | unbeschichtet | Gipsplatten | 1.250,00 | 2.000,00 - 3.000,00 | Platte | Deckenbefestigung, Wandbefestigung | A2-s1, d0 | abgeflacht, halbrund | 1,60 - 6,80 | 5,50 | 10,10 - 14,40 | 800,00 | 0,23 | A2 nach DIN 4102 | 0.3 bis 2.0 | 0,25 | https://cdn.ais-online.de/m2/74/65474/images/22/43713522px2500x2000.jpg
15,0 DANO® Feuer DF/GKF HRAK Feuerschutzplatte 1250 x 2500 Sichtseite oben, auf MWP | 4019063644058 | 00001356 | grau | unbeschichtet | Gipsplatten | 1.250,00 | 2.000,00 - 3.000,00 | Platte | Deckenbefestigung, Wandbefestigung | A2-s1, d0 | abgeflacht, halbrund | 1,60 - 6,80 | 5,50 | 10,10 - 14,40 | 800,00 | 0,23 | A2 nach DIN 4102 | 0.3 bis 2.0 | 0,25 | https://cdn.ais-online.de/m2/74/65474/images/22/43713522px2500x2000.jpg
18,0 DANO® Feuer DF/GKF HRAK Feuerschutzplatte 1250 x 2000 Sichtseite oben, auf MWP | 4019063644553 | 00001403 | grau | unbeschichtet | Gipsplatten | 1.250,00 | 2.000,00 - 3.000,00 | Platte | Deckenbefestigung, Wandbefestigung | A2-s1, d0 | abgeflacht, halbrund | 1,60 - 6,80 | 5,50 | 10,10 - 14,40 | 800,00 | 0,23 | A2 nach DIN 4102 | 0.3 bis 2.0 | 0,25 | https://cdn.ais-online.de/m2/74/65474/images/22/43713522px2500x2000.jpg
18,0 DANO® Feuer DF/GKF HRAK Feuerschutzplatte 1250 x 2500 Sichtseite oben, auf MWP | 4019063644577 | 00001408 | grau | unbeschichtet | Gipsplatten | 1.250,00 | 2.000,00 - 3.000,00 | Platte | Deckenbefestigung, Wandbefestigung | A2-s1, d0 | abgeflacht, halbrund | 1,60 - 6,80 | 5,50 | 10,10 - 14,40 | 800,00 | 0,23 | A2 nach DIN 4102 | 0.3 bis 2.0 | 0,25 | https://cdn.ais-online.de/m2/74/65474/images/22/43713522px2500x2000.jpg
powered by Heinze