## Danogips
Danogips
Name | GTIN | HAN | Farbton | Feucht- / Nassraum | Oberfläche | Werkstoff | Breite (mm) | Länge (mm) | Ausführung Bekleidung | Befestigung | Brandverhalten | Kantenausführung | Biegezugfestigkeit (N/mm²) | Druckfestigkeit (N/mm²) | Gewicht (kg/m²) | Rohdichte (kg/m³) | Wärmeleitfähigkeit (W/(m*K)) | Norm Brandverhalten | Feuchtigkeitsaufnahme bei 20°C Lufttemperatur in % | Haftfestigkeit Fugenspachtel [Mpa] | Bilder
Danogips DANO® Feuer imprägn. DFH2/GKFi |  |  | grau, grün | geeignet für Feuchtraum | unbeschichtet | Gipsplatten | 1.250,00 | 2.000,00 - 2.500,00 | Platte | Deckenbefestigung, Wandbefestigung | A2-s1, d0 | abgeflacht, halbrund | 1,90 - 6,80 | 5,50 | 10,10 - 12,10 | 800,00 | 0,23 | A2 nach DIN 4102 | 0.3 bis 2.0 | 0,25 | https://cdn.ais-online.de/m2/74/65474/images/86/43713786px2500x2000.jpg
12,5 DANO® Feuer imprägn. DFH2/GKFi HRAK Feuerschutzpl. 1250 x 2000, MWP | 4019063644195 | 00198092 | grau, grün | geeignet für Feuchtraum | unbeschichtet | Gipsplatten | 1.250,00 | 2.000,00 - 2.500,00 | Platte | Deckenbefestigung, Wandbefestigung | A2-s1, d0 | abgeflacht, halbrund | 1,90 - 6,80 | 5,50 | 10,10 - 12,10 | 800,00 | 0,23 | A2 nach DIN 4102 | 0.3 bis 2.0 | 0,25 | https://cdn.ais-online.de/m2/74/65474/images/86/43713786px2500x2000.jpg
12,5 DANO® Feuer imprägn. DFH2/GKFi HRAK Feuerschutzpl. 1250 x 2500, MWP | 4019063644522 | 00198095 | grau, grün | geeignet für Feuchtraum | unbeschichtet | Gipsplatten | 1.250,00 | 2.000,00 - 2.500,00 | Platte | Deckenbefestigung, Wandbefestigung | A2-s1, d0 | abgeflacht, halbrund | 1,90 - 6,80 | 5,50 | 10,10 - 12,10 | 800,00 | 0,23 | A2 nach DIN 4102 | 0.3 bis 2.0 | 0,25 | https://cdn.ais-online.de/m2/74/65474/images/86/43713786px2500x2000.jpg
15,0 DANO® Feuer imprägn. DFH2/GKFi HRAK Feuerschutzpl. 1250 x 2000, MWP | 4019063644232 | 00198028 | grau, grün | geeignet für Feuchtraum | unbeschichtet | Gipsplatten | 1.250,00 | 2.000,00 - 2.500,00 | Platte | Deckenbefestigung, Wandbefestigung | A2-s1, d0 | abgeflacht, halbrund | 1,90 - 6,80 | 5,50 | 10,10 - 12,10 | 800,00 | 0,23 | A2 nach DIN 4102 | 0.3 bis 2.0 | 0,25 | https://cdn.ais-online.de/m2/74/65474/images/86/43713786px2500x2000.jpg
powered by Heinze