## Danogips
Danogips
Name | Ausführung Unterkonstruktion | Feucht- / Nassraum | Feuerbeständigkeit | Feuerwiderstandsklasse | Werkstoff | Anzahl Beplankungslagen | Art der Abhängung | Ausführung Bekleidung | Baustoff, Unterkonstruktion | Abstand Abhänger (mm) | Dicke Beplankung (mm) | Dicke Dämmschicht (mm) | Achsabstand Tragprofile b (mm) | Plattentyp Beplankung | Mineralwolleinlage | Oberseitige Schalung | Bilder
Gipsplatten-Unterdecke für Holzbalkendecke, 1 x 12.5 mm DANO® Feuer imprägniert DFH2/GKFi, Ausführung mit Unterkonstruktion aus Holzlattung 50/30 mm | Lattung | geeignet für Feuchtraum | 30 min. | F 30 - B | Gipskarton | einlagig | Direktbefestigung | Platte | Holz | 800,00 | 12,50 | 100,00 | 435 | DANO® Feuer imprägniert DFH2/GKFi | ≥ 100 mm | ≥ 16 mm Holzwerkstoffplatte ≥ 600 kg/m³ | https://cdn.ais-online.de/m2/74/65474/images/62/43190062px434x325.jpg https://cdn.ais-online.de/m2/74/65474/images/61/43190061px434x323.jpg
powered by Heinze