## Danogips
Danogips
Name | Ausführung Unterkonstruktion | Montage / Aufstellung | Profilform | Typ CW-Profil | bewertetes Schalldämm-Maß Rw, R (dB) | Anzahl Beplankungslagen | Baustoff, Unterkonstruktion | Querschnitt | Unterkonstruktion Trockenbau | Abstand Ständerachsen (mm) | Dicke Beplankung (mm) | Dicke Dämmschicht (mm) | Höhe Wand (m) | Schalldämmmaß (dB) | Wanddicke (mm) | Plattentyp Beplankung | Mineralwolleinlage | Bilder
Vorsatzschale freistehend, 1 x 12,5 mm DANO® Bau A/GKB einseitig beplankt, CW50/50/06 mm, Mineralwolleinlage d = 40 mm | Ständerwerk | freistehend | C-Profil | 50/50/0,6 | 29,00 | einlagig | Metall | CW | Einfachständerwerk | 625,00 | 12,50 | 40,00 | 2,70 | 31,00 | 62,50 | DANO® Bau A/GKB | 1 x 40 mm | https://cdn.ais-online.de/m2/74/65474/images/52/43189952px434x325.jpg https://cdn.ais-online.de/m2/74/65474/images/51/43189951px434x326.jpg
powered by Heinze