## Deutsche FOAMGLAS
Deutsche FOAMGLAS
Name | Anwendungsgebiet Wärmedämmstoff | Ausführung | Farbton | Werkstoff | Breite (mm) | Länge (mm) | Brandverhalten | Chemische Beständigkeit | Druckbelastbarkeitsstufe | Kantenausführung | Kaschierung | Werkstoff Kaschierung, Beschichtung | Wärmeleitfähigkeit (W/(m*K)) | Anwendungsgebiet | Biegefestigkeit | Brandverhalten | Druckfestigkeit | Druckspannung fc (N/mm2) | Druckspannung fcd (kPa) | Druckspannung σ (N/mm2) | Punktlast | Steifemodul E (N/mm2) | Temperaturleitfähigkeit bei 0 °C | Wasserdampfdiffusionswiderstandszahl µ | Weitere Eigenschaften | Wärmeausdehnungskoeffizient | Wärmespeicherkapazität | Zugfestigkeit | Wasserbeständigkeit | Temperaturbeständigkeit | Bilder
FOAMGLAS® BOARD T4+ | DAD, DEO, DI, PB, PW, WAB, WAP, WI, WTR, WZ | Platte | schwarz | Schaumglas | 600,00 | 1.200,00 | A, A1 | chemikalienbeständig gem. Herstellerangabe, säurebeständig | ds - sehr hohe Druckbelastbarkeit | gerade | beidseitig | PE-Folie, Vlies | 0,04 | Bodendämmung ¦ Fassade und 2-Schalen-Mauerwerk (Kerndämmung) ¦ Innendämmung (hinter Vormauerungen oder Ständerkonstruktionen) ¦ Perimeterdämmung | ≥ 450 kPa | Keine toxischen Brandgase | ≥ 600 kPa | 0.19 | 270 | 0.25 | ≤ 1.5 mm | ~ 100 | 4.2 x 10-7 m2/sec | ∞ (unendlich) | konstant wärmedämmend ¦ schädlingssicher ¦ hoch druckfest ¦ maßbeständig ¦ ökologisch ¦ Radonschutz ¦ dampfdicht | 9.0 x 10-6 K-1 | 1000 J/(kg·K) | ≥ 150 kPa | wasserundurchlässig | -265 - 430 °C | https://cdn.ais-online.de/m2/09/61309/images/31/43300631px992x595.jpg
powered by Heinze