## Deutsche FOAMGLAS
Deutsche FOAMGLAS
Name | Ausführung | Farbton | Werkstoff | Breite (mm) | Länge (mm) | Brandverhalten | Chemische Beständigkeit | Kantenausführung | Kaschierung | Werkstoff Kaschierung, Beschichtung | Wärmeleitfähigkeit (W/(m*K)) | Anwendungsgebiet | Druckfestigkeit | Punktlast | Wasserdampfdiffusionswiderstandszahl µ | Weitere Eigenschaften | Wärmeausdehnungskoeffizient | Wärmespeicherkapazität | Wasserbeständigkeit | Temperaturbeständigkeit | Bilder
FOAMGLAS® PERINSUL HL | Platte | grün, schwarz | Schaumglas | 115,00 - 365,00 | 450,00 | A, A1 | chemikalienbeständig gem. Herstellerangabe, säurebeständig | gerade | beidseitig | Vlies | 0,06 | Mauerfußpunkt | ≥ 2.75 MPa | ≤ 1.0 mm | ∞ (unendlich) | konstant wärmedämmend ¦ schädlingssicher ¦ hoch druckfest ¦ maßbeständig ¦ ökologisch ¦ Radonschutz ¦ dampfdicht | 9.0 x 10-6 K-1 | 1000 J/(kg·K) | wasserundurchlässig | -265 - 430 °C | https://cdn.ais-online.de/m2/09/61309/images/91/43300691px992x595.jpg
powered by Heinze