## Deutsche FOAMGLAS
Deutsche FOAMGLAS
Name | Anwendungsgebiet Wärmedämmstoff | Ausführung | Farbton | Werkstoff | Breite (mm) | Länge (mm) | Brandverhalten | Chemische Beständigkeit | Druckbelastbarkeitsstufe | Kantenausführung | Kaschierung | Wärmeleitfähigkeit (W/(m*K)) | Anwendungsgebiet | Biegefestigkeit | Brandverhalten | Druckfestigkeit | Druckspannung fc (N/mm2) | Druckspannung fcd (kPa) | Druckspannung σ (N/mm2) | Punktlast | Steifemodul E (N/mm2) | Temperaturleitfähigkeit bei 0 °C | Wasserdampfdiffusionswiderstandszahl µ | Weitere Eigenschaften | Wärmeausdehnungskoeffizient | Wärmespeicherkapazität | Zugfestigkeit | Wasserbeständigkeit | Temperaturbeständigkeit | Bettungskennziffer | Bilder
FOAMGLAS® S3 | DAA, DAD, DEO, DI, PB, PW, WAA, WAB, WAP, WI, WTR, WZ | Platte | schwarz | Schaumglas | 450,00 | 600,00 | A, A1 | chemikalienbeständig gem. Herstellerangabe, säurebeständig | dx - extrem hohe Druckbelastbarkeit | gerade | unkaschiert | 0,05 | Flachdach ¦ Bodendämmung ¦ Perimeterdämmung | ≥ 500 kPa | Keine toxischen Brandgase | ≥ 900 kPa | 0.25 (inkl. globaler Sicherheitsbeiwert) | 350 | 0.33 (inkl. Sicherheitsbeiwert 3) | ≤ 1.0 mm | ~130 - 150 | 4.1 x 10-7 m2/sec | ∞ (unendlich) | konstant wärmedämmend ¦ schädlingssicher ¦ hoch druckfest ¦ maßbeständig ¦ ökologisch ¦ Radonschutz ¦ dampfdicht | 9.0 x 10-6 K-1 | 1000 J/(kg·K) | ≥ 200 kPa | wasserundurchlässig | -265 - 430 °C | ~820 MN/m3 | https://cdn.ais-online.de/m2/09/61309/images/15/43300615px992x595.jpg
powered by Heinze