## Deutsche FOAMGLAS
Deutsche FOAMGLAS
Name | Anwendungsgebiet Wärmedämmstoff | Ausführung | Farbton | Werkstoff | Breite (mm) | Länge (mm) | Brandverhalten | Chemische Beständigkeit | Druckbelastbarkeitsstufe | Kantenausführung | Kaschierung | Wärmeleitfähigkeit (W/(m*K)) | Anwendungsgebiet | Biegefestigkeit | Brandverhalten | Druckfestigkeit | Punktlast | Wasserdampfdiffusionswiderstandszahl µ | Weitere Eigenschaften | Wärmeausdehnungskoeffizient | Wärmespeicherkapazität | Zugfestigkeit | Wasserbeständigkeit | Temperaturbeständigkeit | Kriechverhalten | Bilder
FOAMGLAS® T3+ | DAA, DAD, DEO, DI, WAA, WAB, WAP, WI, WTR, WZ | Platte | schwarz | Schaumglas | 450,00 - 1.200,00 | 600,00 | A, A1 | chemikalienbeständig gem. Herstellerangabe, säurebeständig | dh - hohe Druckbelastbarkeit | gerade | unkaschiert | 0,04 | Flachdach ¦ Fassade ¦ Sockel ¦ Innendämmung ¦ Decke ¦ Boden ¦ Wand | ≥ 400 kPa | Keine toxischen Brandgase | ≥ 500 kPa | ≤ 1.5 mm | ∞ (unendlich) | konstant wärmedämmend ¦ schädlingssicher ¦ hoch druckfest ¦ maßbeständig ¦ ökologisch ¦ Radonschutz ¦ dampfdicht | 9.0 x 10-6 K-1 | 1000 J/(kg·K) | ≥ 150 kPa | wasserundurchlässig | -265 - 430 °C | (1.5/1/50) 225 | https://cdn.ais-online.de/m2/09/61309/images/51/43300651px992x595.jpg
powered by Heinze