## Deutsche FOAMGLAS
Deutsche FOAMGLAS
Name | Werkstoff | Breite (mm) | Länge (mm) | Stärke (mm) | Temperaturbeständigkeit (°C) | Zugfestigkeit | Bilder
PC® 150 Glasfaser-Armierungsgewebe | Glasfaser | 1.000,00 | 50.000,00 | 0,40 | -35,00 - 80,00 | längs (Kette): 42 N/mm ¦ quer (Schuss): 38 N/mm | https://cdn.ais-online.de/m2/09/61309/images/77/43300677px992x595.jpg
powered by Heinze