## Deutsche FOAMGLAS
Deutsche FOAMGLAS
Name | Farbton | Werkstoff | Brandverhalten | Lösemittelhaltigkeit / Wasserverdünnbarkeit | Temperaturbeständigkeit (°C) | Verarbeitungstemperatur (°C) | Wasserdampfdiffusionswiderstandszahl | Weitere Eigenschaften | Austrocknungszeit | Gebinde / Verpackung | Konsistenz | Verarbeitungszeit | Bilder
PC® 60 Kleber - Reaktiver, lösemittefreier, Zweikomponenten-Kleber | braun | Polyurethan (PUR) | B2 | lösemittelfrei | -50,00 - 90,00 | 5,00 - 35,00 | 20.000,00 | wasserunlöslich nach dem vollständigen Trocknen | ca. 48 Stunden | 10 kg | pastös | bei 25 °C: ca. 50 Min. | https://cdn.ais-online.de/m2/09/61309/images/87/43300587px992x595.jpg
powered by Heinze