## Deutsche FOAMGLAS
Deutsche FOAMGLAS
Name | Farbton | Werkstoff | Brandverhalten | Lösemittelhaltigkeit / Wasserverdünnbarkeit | Temperaturbeständigkeit (°C) | Verarbeitungstemperatur (°C) | Wasserdampfdiffusionswiderstandszahl | Weitere Eigenschaften | Antrocknungszeit | Austrocknungszeit | Gebinde / Verpackung | Konsistenz | Verarbeitungszeit | Sonstige Eigenschaften | Bilder
PC® 74 A1 nicht brennbare Kleber und Beschichtungsmasse | beige | Kalk, Zement | A1 | lösemittelfrei | -35,00 - 80,00 | 5,00 - 35,00 | 0,00 - 25,00 | wasserunlöslich nach dem vollständigen Trocknen | zwischen 20 Min. und einigen Stunden (je nach Feuchtebelastung) | ca. 24 – 72 Stunden, abhängig von Baufeuchte bis zu 28 Tage (1 Tag/mm Auftragsstärke) | 20 kg | pulvrig | ca. 3 bis 4 Stunden | Haftzugfestigkeit: > 0,08 N/mm2 | https://cdn.ais-online.de/m2/09/61309/images/91/43300591px992x595.jpg
powered by Heinze