## Deutsche FOAMGLAS
Deutsche FOAMGLAS
Name | Farbton | Werkstoff | Temperaturbeständigkeit (°C) | Verarbeitungstemperatur (°C) | Austrocknungszeit | Gebinde / Verpackung | VOC (VOLATILE ORGANIC CONTENT) | Dichte | Reißfestigkeit | Bilder
PC® HI-TEMP / RTV Silikon-Kleber | rot | Silikon | -150,00 - 260,00 | -7,00 - 45,00 | 12 bis 25 min. | 305 ml | 40 g/l | 1.05 ± 0.02 kg/l | 1.93 Mpa | https://cdn.ais-online.de/m2/09/61309/images/84/43300584px992x595.jpg
powered by Heinze