## Deutsche FOAMGLAS
Deutsche FOAMGLAS
Name | Farbton | Werkstoff | Temperaturbeständigkeit (°C) | Wasserdampfdiffusionswiderstandszahl | Weitere Eigenschaften | Antrocknungszeit | Gebinde / Verpackung | Konsistenz | Lösungsmittel | VOC (VOLATILE ORGANIC CONTENT) | Verarbeitungszeit | Sonstige Eigenschaften | Wasserdampfdurchlässigkeit | Bilder
PITTSEAL® 444 N - Dichtmasse | grau | Silanmodifiziertes Polymer (SMP) | -50,00 - 80,00 | 23.000,00 | wasserunlöslich nach dem vollständigen Trocknen | Kein Durchtrocknen, Hautbildung nach 1-3 Stunden | 4 kg ¦ 310 ml | pastös | Testbenzin | 102 g/l | bei 20 °C: ca. 90 Minuten | Trockenrückstand: 84 Vol. % | 0.01 perm cm | https://cdn.ais-online.de/m2/09/61309/images/27/43300627px992x595.jpg
powered by Heinze