## Deutsche FOAMGLAS
Deutsche FOAMGLAS
Name | Farbton | Lösemittelhaltigkeit / Wasserverdünnbarkeit | Temperaturbeständigkeit (°C) | Wasserdampfdiffusionswiderstandszahl | Brandverhalten | Austrocknungszeit | Gebinde / Verpackung | Konsistenz | VOC (VOLATILE ORGANIC CONTENT) | Dichte | Wasserdampfdurchlässigkeit | Bilder
TEROSTAT PC® FRi - Dicht- & Fugenmasse, Kleber | grau | lösemittelfrei | -50,00 - 120,00 | 8.450,00 | Brandklasse BS 476, Teil 6&7: Klasse O | Ca. 4mm / 24Std. | 300 ml ¦ 429 g | pastös | VOC-frei | 12.5 lbs/gal | 0.015 Perm-in | https://cdn.ais-online.de/m2/09/61309/images/80/43300680px992x595.jpg
powered by Heinze