## DEUTSCHE ROCKWOOL
DEUTSCHE ROCKWOOL
Name | GTIN | HAN | Anwendungsgebiet Wärmedämmstoff | Oberfläche | Werkstoff | Breite (mm) | Länge (mm) | Stärke (mm) | Befestigung | Brandverhalten | Diffusionsverhalten | Feuchteverhalten Dämmstoff | Kaschierung | Wärmeleitfähigkeitsstufe | Werkstoff Kaschierung, Beschichtung | Bemessungswert Wärmeleitfähigkeit (W/(m*K)) | Nennwert der Wärmeleitfähigkeit (W/(m*K)) | R-Wert (m²*K/W) | Wasserdampfdiffusionswiderstandszahl | Wasserbeständigkeit | längenspezifischer Strömungswiderstand | Bilder
Fixrock 033 VS 180/1000/625 Steinwolle-Dämplatte vorgehängte hinter- lüftete Fassade mit Vlieskaschierung | 4003446868223 | 107618 | WAB | kaschiert | Steinwolle | 625,00 | 1.000,00 | 180,00 | kleben, mechanisch | A1 | diffusionsoffen | WL (P) - langzeitige Wasseraufnahme | einseitig | 033 | Vlies | 0,03 | 0,03 | 5,45 | 1,00 | wasserabweisend | 30 kPa/m² | https://cdn.ais-online.de/m2/04/65304/images/27/48539627px4000x3000.webp https://cdn.ais-online.de/m2/04/65304/images/18/48539518px4000x5000.webp https://cdn.ais-online.de/m2/04/65304/images/20/48539520px4000x3000.webp
powered by Heinze