## DEUTSCHE ROCKWOOL
DEUTSCHE ROCKWOOL
Name | GTIN | HAN | Anwendungsgebiet Wärmedämmstoff | Oberfläche | Werkstoff | Breite (mm) | Länge (mm) | Stärke (mm) | Brandverhalten | Feuchteverhalten Dämmstoff | Kaschierung | Wärmeleitfähigkeitsstufe | Werkstoff Kaschierung, Beschichtung | Bemessungswert Wärmeleitfähigkeit (W/(m*K)) | Nennwert der Wärmeleitfähigkeit (W/(m*K)) | R-Wert (m²*K/W) | Wasserdampfdiffusionswiderstandszahl | Bilder
Kernrock 035 VS 080/1000/625 Kerndämmung zweischaliges Mauerwerk mit Vlieskaschierung | 4003446528523 | 291967 | WZ | kaschiert | Steinwolle | 625,00 | 1.000,00 | 80,00 | A1 | WL (P) - langzeitige Wasseraufnahme | einseitig | 035 | Vlies | 0,04 | 0,03 | 2,25 | 1,00 | https://cdn.ais-online.de/m2/04/65304/images/14/48539514px4000x3000.webp https://cdn.ais-online.de/m2/04/65304/images/16/48539516px1216x1393.webp https://cdn.ais-online.de/m2/04/65304/images/18/48539518px4000x5000.webp https://cdn.ais-online.de/m2/04/65304/images/20/48539520px4000x3000.webp
powered by Heinze