## DEUTSCHE ROCKWOOL
DEUTSCHE ROCKWOOL
Name | GTIN | HAN | Oberfläche | Werkstoff | Breite (mm) | Länge (mm) | Stärke (mm) | Brandverhalten | Kaschierung | Werkstoff Kaschierung, Beschichtung | sd-Wert (m) | Spezifische Wärmekapazität c | Bilder
Rockwool Conlit® Duct Board 90 Brandschutzplatte | 4003446999293 | 240550 | kaschiert | Steinwolle | 1.000,00 | 1.500,00 | 80,00 | A1 | einseitig | Aluminiumfolie | 200,00 | 840 J /(kg*K) | https://cdn.ais-online.de/m2/04/65304/images/89/48539789px2362x2629.webp https://cdn.ais-online.de/m2/04/65304/images/91/48539791px2171x3175.webp
powered by Heinze