## DEUTSCHE ROCKWOOL
DEUTSCHE ROCKWOOL
Name | GTIN | HAN | Anwendungsgebiet Wärmedämmstoff | Werkstoff | Breite (mm) | Länge (mm) | Stärke (mm) | Befestigung | Brandverhalten | Diffusionsverhalten | Feuchteverhalten Dämmstoff | Wärmeleitfähigkeitsstufe | Bemessungswert Wärmeleitfähigkeit (W/(m*K)) | Nennwert der Wärmeleitfähigkeit (W/(m*K)) | R-Wert (m²*K/W) | Wasserdampfdiffusionswiderstandszahl | Wasserbeständigkeit | Bilder
Rockwool Decrock® Kellerdeckenplatte |  |  | DI | Steinwolle | 400,00 | 1.200,00 | 60,00 - 180,00 | einlegen in Schalung | A1 | diffusionsoffen | WL (P) - langzeitige Wasseraufnahme | 036 | 0,04 | 0,04 | 1,70 - 5,10 | 1,00 | wasserabweisend | https://cdn.ais-online.de/m2/04/65304/images/31/48539731px4000x3000.webp
Decrock 100/1200/400 Kellerdecken Steinwolle-Dämmplatte | 4003446958276 | 158399 | DI | Steinwolle | 400,00 | 1.200,00 | 60,00 - 180,00 | einlegen in Schalung | A1 | diffusionsoffen | WL (P) - langzeitige Wasseraufnahme | 036 | 0,04 | 0,04 | 1,70 - 5,10 | 1,00 | wasserabweisend | https://cdn.ais-online.de/m2/04/65304/images/31/48539731px4000x3000.webp
Decrock 100/1200/400 PAL Kellerdecken Steinwolle-Dämmplatte | 4003446958306 | 158400 | DI | Steinwolle | 400,00 | 1.200,00 | 60,00 - 180,00 | einlegen in Schalung | A1 | diffusionsoffen | WL (P) - langzeitige Wasseraufnahme | 036 | 0,04 | 0,04 | 1,70 - 5,10 | 1,00 | wasserabweisend | https://cdn.ais-online.de/m2/04/65304/images/31/48539731px4000x3000.webp
Decrock 120/1200/400 Kellerdecken Steinwolle-Dämmplatte | 4003446958344 | 158401 | DI | Steinwolle | 400,00 | 1.200,00 | 60,00 - 180,00 | einlegen in Schalung | A1 | diffusionsoffen | WL (P) - langzeitige Wasseraufnahme | 036 | 0,04 | 0,04 | 1,70 - 5,10 | 1,00 | wasserabweisend | https://cdn.ais-online.de/m2/04/65304/images/31/48539731px4000x3000.webp
Decrock 120/1200/400 PAL Kellerdecken Steinwolle-Dämmplatte | 4003446958351 | 158402 | DI | Steinwolle | 400,00 | 1.200,00 | 60,00 - 180,00 | einlegen in Schalung | A1 | diffusionsoffen | WL (P) - langzeitige Wasseraufnahme | 036 | 0,04 | 0,04 | 1,70 - 5,10 | 1,00 | wasserabweisend | https://cdn.ais-online.de/m2/04/65304/images/31/48539731px4000x3000.webp
Decrock 140/1200/400 Kellerdecken Steinwolle-Dämmplatte | 4003446958368 | 158403 | DI | Steinwolle | 400,00 | 1.200,00 | 60,00 - 180,00 | einlegen in Schalung | A1 | diffusionsoffen | WL (P) - langzeitige Wasseraufnahme | 036 | 0,04 | 0,04 | 1,70 - 5,10 | 1,00 | wasserabweisend | https://cdn.ais-online.de/m2/04/65304/images/31/48539731px4000x3000.webp
Decrock 140/1200/400 PAL Kellerdecken Steinwolle-Dämmplatte | 4003446958375 | 158404 | DI | Steinwolle | 400,00 | 1.200,00 | 60,00 - 180,00 | einlegen in Schalung | A1 | diffusionsoffen | WL (P) - langzeitige Wasseraufnahme | 036 | 0,04 | 0,04 | 1,70 - 5,10 | 1,00 | wasserabweisend | https://cdn.ais-online.de/m2/04/65304/images/31/48539731px4000x3000.webp
Decrock 160/1200/400 Kellerdecken Steinwolle-Dämmplatte | 4003446958382 | 158405 | DI | Steinwolle | 400,00 | 1.200,00 | 60,00 - 180,00 | einlegen in Schalung | A1 | diffusionsoffen | WL (P) - langzeitige Wasseraufnahme | 036 | 0,04 | 0,04 | 1,70 - 5,10 | 1,00 | wasserabweisend | https://cdn.ais-online.de/m2/04/65304/images/31/48539731px4000x3000.webp
Decrock 160/1200/400 PAL Kellerdecken Steinwolle-Dämmplatte | 4003446958399 | 158406 | DI | Steinwolle | 400,00 | 1.200,00 | 60,00 - 180,00 | einlegen in Schalung | A1 | diffusionsoffen | WL (P) - langzeitige Wasseraufnahme | 036 | 0,04 | 0,04 | 1,70 - 5,10 | 1,00 | wasserabweisend | https://cdn.ais-online.de/m2/04/65304/images/31/48539731px4000x3000.webp
Decrock 180/1200/400 Kellerdecken Steinwolle-Dämmplatte | 4003446958412 | 158407 | DI | Steinwolle | 400,00 | 1.200,00 | 60,00 - 180,00 | einlegen in Schalung | A1 | diffusionsoffen | WL (P) - langzeitige Wasseraufnahme | 036 | 0,04 | 0,04 | 1,70 - 5,10 | 1,00 | wasserabweisend | https://cdn.ais-online.de/m2/04/65304/images/31/48539731px4000x3000.webp
Decrock 180/1200/400 PAL Kellerdecken Steinwolle-Dämmplatte | 4003446958436 | 158408 | DI | Steinwolle | 400,00 | 1.200,00 | 60,00 - 180,00 | einlegen in Schalung | A1 | diffusionsoffen | WL (P) - langzeitige Wasseraufnahme | 036 | 0,04 | 0,04 | 1,70 - 5,10 | 1,00 | wasserabweisend | https://cdn.ais-online.de/m2/04/65304/images/31/48539731px4000x3000.webp
Decrock 60/1200/400 Kellerdecken Steinwolle-Dämmplatte | 4003446959549 | 158394 | DI | Steinwolle | 400,00 | 1.200,00 | 60,00 - 180,00 | einlegen in Schalung | A1 | diffusionsoffen | WL (P) - langzeitige Wasseraufnahme | 036 | 0,04 | 0,04 | 1,70 - 5,10 | 1,00 | wasserabweisend | https://cdn.ais-online.de/m2/04/65304/images/31/48539731px4000x3000.webp
Decrock 60/1200/400 PAL Kellerdecken Steinwolle-Dämmplatte | 4003446958191 | 158395 | DI | Steinwolle | 400,00 | 1.200,00 | 60,00 - 180,00 | einlegen in Schalung | A1 | diffusionsoffen | WL (P) - langzeitige Wasseraufnahme | 036 | 0,04 | 0,04 | 1,70 - 5,10 | 1,00 | wasserabweisend | https://cdn.ais-online.de/m2/04/65304/images/31/48539731px4000x3000.webp
Decrock 80/1200/400 Kellerdecken Steinwolle-Dämmplatte | 4003446958207 | 158396 | DI | Steinwolle | 400,00 | 1.200,00 | 60,00 - 180,00 | einlegen in Schalung | A1 | diffusionsoffen | WL (P) - langzeitige Wasseraufnahme | 036 | 0,04 | 0,04 | 1,70 - 5,10 | 1,00 | wasserabweisend | https://cdn.ais-online.de/m2/04/65304/images/31/48539731px4000x3000.webp
Decrock 80/1200/400 PAL Kellerdecken Steinwolle-Dämmplatte | 4003446958214 | 158397 | DI | Steinwolle | 400,00 | 1.200,00 | 60,00 - 180,00 | einlegen in Schalung | A1 | diffusionsoffen | WL (P) - langzeitige Wasseraufnahme | 036 | 0,04 | 0,04 | 1,70 - 5,10 | 1,00 | wasserabweisend | https://cdn.ais-online.de/m2/04/65304/images/31/48539731px4000x3000.webp
powered by Heinze