## DEUTSCHE ROCKWOOL
DEUTSCHE ROCKWOOL
Name | GTIN | HAN | Anwendungsgebiet Wärmedämmstoff | Oberfläche | Werkstoff | Breite (mm) | Länge (mm) | Stärke (mm) | Befestigung | Brandverhalten | Diffusionsverhalten | Feuchteverhalten Dämmstoff | Kaschierung | Wärmeleitfähigkeitsstufe | Werkstoff Kaschierung, Beschichtung | Bemessungswert Wärmeleitfähigkeit (W/(m*K)) | Nennwert der Wärmeleitfähigkeit (W/(m*K)) | R-Wert (m²*K/W) | Wasserdampfdiffusionswiderstandszahl | Wasserbeständigkeit | längenspezifischer Strömungswiderstand | Bilder
Rockwool Fixrock® 035 VS LB Laibungsdämmplatte |  |  | WAB | kaschiert | Steinwolle | 625,00 | 1.000,00 | 30,00 - 50,00 | kleben, mechanisch | A1 | diffusionsoffen | WL (P) - langzeitige Wasseraufnahme | einseitig | 035 | Vlies | 0,04 | 0,03 | 0,85 - 1,40 | 1,00 | wasserabweisend | 15 kPa/m² | https://cdn.ais-online.de/m2/04/65304/images/22/48539522px4000x3000.webp https://cdn.ais-online.de/m2/04/65304/images/24/48539524px4000x3000.webp https://cdn.ais-online.de/m2/04/65304/images/26/48539526px4000x5000.webp
Fixrock 035 VS LB 030/1000/625 Steinwolle-Laibungsdämmplatte VHF mit Vlieskaschierung | 4003446789771 | 106376 | WAB | kaschiert | Steinwolle | 625,00 | 1.000,00 | 30,00 - 50,00 | kleben, mechanisch | A1 | diffusionsoffen | WL (P) - langzeitige Wasseraufnahme | einseitig | 035 | Vlies | 0,04 | 0,03 | 0,85 - 1,40 | 1,00 | wasserabweisend | 15 kPa/m² | https://cdn.ais-online.de/m2/04/65304/images/22/48539522px4000x3000.webp https://cdn.ais-online.de/m2/04/65304/images/24/48539524px4000x3000.webp https://cdn.ais-online.de/m2/04/65304/images/26/48539526px4000x5000.webp
Fixrock 035 VS LB 040/1000/625 Steinwolle-Laibungsdämmplatte VHF mit Vlieskaschierung | 4003446563609 | 106374 | WAB | kaschiert | Steinwolle | 625,00 | 1.000,00 | 30,00 - 50,00 | kleben, mechanisch | A1 | diffusionsoffen | WL (P) - langzeitige Wasseraufnahme | einseitig | 035 | Vlies | 0,04 | 0,03 | 0,85 - 1,40 | 1,00 | wasserabweisend | 15 kPa/m² | https://cdn.ais-online.de/m2/04/65304/images/22/48539522px4000x3000.webp https://cdn.ais-online.de/m2/04/65304/images/24/48539524px4000x3000.webp https://cdn.ais-online.de/m2/04/65304/images/26/48539526px4000x5000.webp
Fixrock 035 VS LB 050/1000/625 Steinwolle-Laibungsdämmplatte VHF mit Vlieskaschierung | 4003446789818 | 106377 | WAB | kaschiert | Steinwolle | 625,00 | 1.000,00 | 30,00 - 50,00 | kleben, mechanisch | A1 | diffusionsoffen | WL (P) - langzeitige Wasseraufnahme | einseitig | 035 | Vlies | 0,04 | 0,03 | 0,85 - 1,40 | 1,00 | wasserabweisend | 15 kPa/m² | https://cdn.ais-online.de/m2/04/65304/images/22/48539522px4000x3000.webp https://cdn.ais-online.de/m2/04/65304/images/24/48539524px4000x3000.webp https://cdn.ais-online.de/m2/04/65304/images/26/48539526px4000x5000.webp
powered by Heinze