## DEUTSCHE ROCKWOOL
DEUTSCHE ROCKWOOL
Name | GTIN | HAN | Anwendungsgebiet Wärmedämmstoff | Werkstoff | Breite (mm) | Länge (mm) | Stärke (mm) | Brandverhalten | Diffusionsverhalten | Kaschierung | Wärmeleitfähigkeitsstufe | Bemessungswert Wärmeleitfähigkeit (W/(m*K)) | dynamische Steifigkeit (MN/m³) | Nennwert der Wärmeleitfähigkeit (W/(m*K)) | R-Wert (m²*K/W) | Wasserdampfdiffusionswiderstandszahl | Schalldämmgruppe | längenspezifischer Strömungswiderstand | Bilder
Rockwool Floorrock® Heat Trittschalldämmplatte | 4003446519255 | 275800 | DES | Steinwolle | 1.000,00 | 1.000,00 | 30,00 | A2-s1, d0 | diffusionsoffen | einseitig | 035 | 0,04 | 19,00 | 0,03 | 0,85 | 1,00 | sm - mittlere Zusammendrückbarkeit | 43 kPa/m² | https://cdn.ais-online.de/m2/04/65304/images/96/48539496px2430x1630.webp https://cdn.ais-online.de/m2/04/65304/images/98/48539498px2393x1600.webp
powered by Heinze