## DEUTSCHE ROCKWOOL
DEUTSCHE ROCKWOOL
Name | GTIN | HAN | Anwendungsgebiet Wärmedämmstoff | Oberfläche | Werkstoff | Breite (mm) | Länge (mm) | Stärke (mm) | Befestigung | Brandverhalten | Diffusionsverhalten | Kaschierung | Wärmeleitfähigkeitsstufe | Werkstoff Kaschierung, Beschichtung | Zugfestigkeitsstufe | Bemessungswert Wärmeleitfähigkeit (W/(m*K)) | Nennwert der Wärmeleitfähigkeit (W/(m*K)) | R-Wert (m²*K/W) | Wasserdampfdiffusionswiderstandszahl | längenspezifischer Strömungswiderstand | Bilder
Rockwool Planarock® Paint Kellerdeckenplatte |  |  | DI, WI | beschichtet | Steinwolle | 625,00 | 800,00 | 60,00 - 200,00 | dübeln, kleben | A1 | diffusionsoffen | beidseitig | 035 | Beschichtung, mineralisch | zg - geringe Zugfestigkeit | 0,04 | 0,03 | 1,70 - 5,70 | 1,00 | 40 kPa/m² | https://cdn.ais-online.de/m2/04/65304/images/08/48539808px4000x3000.webp
Planarock Paint 060/800/625 Kellerdecken Steinwolle-Dämmplatte | 4003446532032 | 302101 | DI, WI | beschichtet | Steinwolle | 625,00 | 800,00 | 60,00 - 200,00 | dübeln, kleben | A1 | diffusionsoffen | beidseitig | 035 | Beschichtung, mineralisch | zg - geringe Zugfestigkeit | 0,04 | 0,03 | 1,70 - 5,70 | 1,00 | 40 kPa/m² | https://cdn.ais-online.de/m2/04/65304/images/08/48539808px4000x3000.webp
Planarock Paint 060/800/625 Kellerdecken Steinwolle-Dämmplatte | 4003446532100 | 302114 | DI, WI | beschichtet | Steinwolle | 625,00 | 800,00 | 60,00 - 200,00 | dübeln, kleben | A1 | diffusionsoffen | beidseitig | 035 | Beschichtung, mineralisch | zg - geringe Zugfestigkeit | 0,04 | 0,03 | 1,70 - 5,70 | 1,00 | 40 kPa/m² | https://cdn.ais-online.de/m2/04/65304/images/08/48539808px4000x3000.webp
Planarock Paint 080/800/625 Kellerdecken Steinwolle-Dämmplatte | 4003446532049 | 302103 | DI, WI | beschichtet | Steinwolle | 625,00 | 800,00 | 60,00 - 200,00 | dübeln, kleben | A1 | diffusionsoffen | beidseitig | 035 | Beschichtung, mineralisch | zg - geringe Zugfestigkeit | 0,04 | 0,03 | 1,70 - 5,70 | 1,00 | 40 kPa/m² | https://cdn.ais-online.de/m2/04/65304/images/08/48539808px4000x3000.webp
Planarock Paint 080/800/625 Kellerdecken Steinwolle-Dämmplatte | 4003446532117 | 302115 | DI, WI | beschichtet | Steinwolle | 625,00 | 800,00 | 60,00 - 200,00 | dübeln, kleben | A1 | diffusionsoffen | beidseitig | 035 | Beschichtung, mineralisch | zg - geringe Zugfestigkeit | 0,04 | 0,03 | 1,70 - 5,70 | 1,00 | 40 kPa/m² | https://cdn.ais-online.de/m2/04/65304/images/08/48539808px4000x3000.webp
Planarock Paint 100/800/625 Kellerdecken Steinwolle-Dämmplatte | 4003446532056 | 302104 | DI, WI | beschichtet | Steinwolle | 625,00 | 800,00 | 60,00 - 200,00 | dübeln, kleben | A1 | diffusionsoffen | beidseitig | 035 | Beschichtung, mineralisch | zg - geringe Zugfestigkeit | 0,04 | 0,03 | 1,70 - 5,70 | 1,00 | 40 kPa/m² | https://cdn.ais-online.de/m2/04/65304/images/08/48539808px4000x3000.webp
Planarock Paint 100/800/625 Kellerdecken Steinwolle-Dämmplatte | 4003446532124 | 302117 | DI, WI | beschichtet | Steinwolle | 625,00 | 800,00 | 60,00 - 200,00 | dübeln, kleben | A1 | diffusionsoffen | beidseitig | 035 | Beschichtung, mineralisch | zg - geringe Zugfestigkeit | 0,04 | 0,03 | 1,70 - 5,70 | 1,00 | 40 kPa/m² | https://cdn.ais-online.de/m2/04/65304/images/08/48539808px4000x3000.webp
Planarock Paint 120/800/625 Kellerdecken Steinwolle-Dämmplatte | 4003446532063 | 302105 | DI, WI | beschichtet | Steinwolle | 625,00 | 800,00 | 60,00 - 200,00 | dübeln, kleben | A1 | diffusionsoffen | beidseitig | 035 | Beschichtung, mineralisch | zg - geringe Zugfestigkeit | 0,04 | 0,03 | 1,70 - 5,70 | 1,00 | 40 kPa/m² | https://cdn.ais-online.de/m2/04/65304/images/08/48539808px4000x3000.webp
Planarock Paint 120/800/625 Kellerdecken Steinwolle-Dämmplatte | 4003446532131 | 302118 | DI, WI | beschichtet | Steinwolle | 625,00 | 800,00 | 60,00 - 200,00 | dübeln, kleben | A1 | diffusionsoffen | beidseitig | 035 | Beschichtung, mineralisch | zg - geringe Zugfestigkeit | 0,04 | 0,03 | 1,70 - 5,70 | 1,00 | 40 kPa/m² | https://cdn.ais-online.de/m2/04/65304/images/08/48539808px4000x3000.webp
Planarock Paint 140/800/625 Kellerdecken Steinwolle-Dämmplatte | 4003446532070 | 302109 | DI, WI | beschichtet | Steinwolle | 625,00 | 800,00 | 60,00 - 200,00 | dübeln, kleben | A1 | diffusionsoffen | beidseitig | 035 | Beschichtung, mineralisch | zg - geringe Zugfestigkeit | 0,04 | 0,03 | 1,70 - 5,70 | 1,00 | 40 kPa/m² | https://cdn.ais-online.de/m2/04/65304/images/08/48539808px4000x3000.webp
Planarock Paint 140/800/625 Kellerdecken Steinwolle-Dämmplatte | 4003446532148 | 302119 | DI, WI | beschichtet | Steinwolle | 625,00 | 800,00 | 60,00 - 200,00 | dübeln, kleben | A1 | diffusionsoffen | beidseitig | 035 | Beschichtung, mineralisch | zg - geringe Zugfestigkeit | 0,04 | 0,03 | 1,70 - 5,70 | 1,00 | 40 kPa/m² | https://cdn.ais-online.de/m2/04/65304/images/08/48539808px4000x3000.webp
Planarock Paint 160/800/625 Kellerdecken Steinwolle-Dämmplatte | 4003446532087 | 302112 | DI, WI | beschichtet | Steinwolle | 625,00 | 800,00 | 60,00 - 200,00 | dübeln, kleben | A1 | diffusionsoffen | beidseitig | 035 | Beschichtung, mineralisch | zg - geringe Zugfestigkeit | 0,04 | 0,03 | 1,70 - 5,70 | 1,00 | 40 kPa/m² | https://cdn.ais-online.de/m2/04/65304/images/08/48539808px4000x3000.webp
Planarock Paint 160/800/625 Kellerdecken Steinwolle-Dämmplatte | 4003446532155 | 302120 | DI, WI | beschichtet | Steinwolle | 625,00 | 800,00 | 60,00 - 200,00 | dübeln, kleben | A1 | diffusionsoffen | beidseitig | 035 | Beschichtung, mineralisch | zg - geringe Zugfestigkeit | 0,04 | 0,03 | 1,70 - 5,70 | 1,00 | 40 kPa/m² | https://cdn.ais-online.de/m2/04/65304/images/08/48539808px4000x3000.webp
Planarock Paint 180/800/625 Kellerdecken Steinwolle-Dämmplatte | 4003446532094 | 302113 | DI, WI | beschichtet | Steinwolle | 625,00 | 800,00 | 60,00 - 200,00 | dübeln, kleben | A1 | diffusionsoffen | beidseitig | 035 | Beschichtung, mineralisch | zg - geringe Zugfestigkeit | 0,04 | 0,03 | 1,70 - 5,70 | 1,00 | 40 kPa/m² | https://cdn.ais-online.de/m2/04/65304/images/08/48539808px4000x3000.webp
Planarock Paint 180/800/625 Kellerdecken Steinwolle-Dämmplatte | 4003446532162 | 302124 | DI, WI | beschichtet | Steinwolle | 625,00 | 800,00 | 60,00 - 200,00 | dübeln, kleben | A1 | diffusionsoffen | beidseitig | 035 | Beschichtung, mineralisch | zg - geringe Zugfestigkeit | 0,04 | 0,03 | 1,70 - 5,70 | 1,00 | 40 kPa/m² | https://cdn.ais-online.de/m2/04/65304/images/08/48539808px4000x3000.webp
Planarock Paint 200/800/625 Kellerdecken Steinwolle-Dämmplatte | 4003446532247 | 302472 | DI, WI | beschichtet | Steinwolle | 625,00 | 800,00 | 60,00 - 200,00 | dübeln, kleben | A1 | diffusionsoffen | beidseitig | 035 | Beschichtung, mineralisch | zg - geringe Zugfestigkeit | 0,04 | 0,03 | 1,70 - 5,70 | 1,00 | 40 kPa/m² | https://cdn.ais-online.de/m2/04/65304/images/08/48539808px4000x3000.webp
powered by Heinze