## DEUTSCHE ROCKWOOL
DEUTSCHE ROCKWOOL
Name | GTIN | HAN | Anwendungsgebiet Wärmedämmstoff | Oberfläche | Werkstoff | Breite (mm) | Länge (mm) | Stärke (mm) | Befestigung | Brandverhalten | Diffusionsverhalten | Kaschierung | Wärmeleitfähigkeitsstufe | Werkstoff Kaschierung, Beschichtung | Zugfestigkeitsstufe | Bemessungswert Wärmeleitfähigkeit (W/(m*K)) | Nennwert der Wärmeleitfähigkeit (W/(m*K)) | R-Wert (m²*K/W) | Wasserdampfdiffusionswiderstandszahl | Wasserbeständigkeit | längenspezifischer Strömungswiderstand | Bilder
Rockwool Planarock® Top Kellerdeckenplatte |  |  | DI, WI | kaschiert | Steinwolle | 625,00 | 1.000,00 | 60,00 - 200,00 | dübeln, kleben | A1 | diffusionsoffen | einseitig | 035 | Glasvlies | zg - geringe Zugfestigkeit | 0,04 | 0,03 | 1,70 - 5,70 | 1,00 | wasserabweisend | 5 kPa/m² | https://cdn.ais-online.de/m2/04/65304/images/91/48539691px4000x3000.webp
Planarock Top 060/1000/625 Kellerdecken Steinwolle-Dämmplatte | 4003446930487 | 120994 | DI, WI | kaschiert | Steinwolle | 625,00 | 1.000,00 | 60,00 - 200,00 | dübeln, kleben | A1 | diffusionsoffen | einseitig | 035 | Glasvlies | zg - geringe Zugfestigkeit | 0,04 | 0,03 | 1,70 - 5,70 | 1,00 | wasserabweisend | 5 kPa/m² | https://cdn.ais-online.de/m2/04/65304/images/91/48539691px4000x3000.webp
Planarock Top 080/1000/625 Kellerdecken Steinwolle-Dämmplatte | 4003446930494 | 120996 | DI, WI | kaschiert | Steinwolle | 625,00 | 1.000,00 | 60,00 - 200,00 | dübeln, kleben | A1 | diffusionsoffen | einseitig | 035 | Glasvlies | zg - geringe Zugfestigkeit | 0,04 | 0,03 | 1,70 - 5,70 | 1,00 | wasserabweisend | 5 kPa/m² | https://cdn.ais-online.de/m2/04/65304/images/91/48539691px4000x3000.webp
Planarock Top 100/1000/625 Kellerdecken Steinwolle-Dämmplatte | 4003446930500 | 120997 | DI, WI | kaschiert | Steinwolle | 625,00 | 1.000,00 | 60,00 - 200,00 | dübeln, kleben | A1 | diffusionsoffen | einseitig | 035 | Glasvlies | zg - geringe Zugfestigkeit | 0,04 | 0,03 | 1,70 - 5,70 | 1,00 | wasserabweisend | 5 kPa/m² | https://cdn.ais-online.de/m2/04/65304/images/91/48539691px4000x3000.webp
Planarock Top 120/1000/625 Kellerdecken Steinwolle-Dämmplatte | 4003446930517 | 120998 | DI, WI | kaschiert | Steinwolle | 625,00 | 1.000,00 | 60,00 - 200,00 | dübeln, kleben | A1 | diffusionsoffen | einseitig | 035 | Glasvlies | zg - geringe Zugfestigkeit | 0,04 | 0,03 | 1,70 - 5,70 | 1,00 | wasserabweisend | 5 kPa/m² | https://cdn.ais-online.de/m2/04/65304/images/91/48539691px4000x3000.webp
Planarock Top 140/1000/625 Kellerdecken Steinwolle-Dämmplatte | 4003446962365 | 170210 | DI, WI | kaschiert | Steinwolle | 625,00 | 1.000,00 | 60,00 - 200,00 | dübeln, kleben | A1 | diffusionsoffen | einseitig | 035 | Glasvlies | zg - geringe Zugfestigkeit | 0,04 | 0,03 | 1,70 - 5,70 | 1,00 | wasserabweisend | 5 kPa/m² | https://cdn.ais-online.de/m2/04/65304/images/91/48539691px4000x3000.webp
Planarock Top 160/1000/625 Kellerdecken Steinwolle-Dämmplatte | 4003446930531 | 121011 | DI, WI | kaschiert | Steinwolle | 625,00 | 1.000,00 | 60,00 - 200,00 | dübeln, kleben | A1 | diffusionsoffen | einseitig | 035 | Glasvlies | zg - geringe Zugfestigkeit | 0,04 | 0,03 | 1,70 - 5,70 | 1,00 | wasserabweisend | 5 kPa/m² | https://cdn.ais-online.de/m2/04/65304/images/91/48539691px4000x3000.webp
Planarock Top 180/1000/625 Kellerdecken Steinwolle-Dämmplatte | 4003446930548 | 121013 | DI, WI | kaschiert | Steinwolle | 625,00 | 1.000,00 | 60,00 - 200,00 | dübeln, kleben | A1 | diffusionsoffen | einseitig | 035 | Glasvlies | zg - geringe Zugfestigkeit | 0,04 | 0,03 | 1,70 - 5,70 | 1,00 | wasserabweisend | 5 kPa/m² | https://cdn.ais-online.de/m2/04/65304/images/91/48539691px4000x3000.webp
Planarock Top 200/1000/625 Kellerdecken Steinwolle-Dämmplatte | 4003446930555 | 121015 | DI, WI | kaschiert | Steinwolle | 625,00 | 1.000,00 | 60,00 - 200,00 | dübeln, kleben | A1 | diffusionsoffen | einseitig | 035 | Glasvlies | zg - geringe Zugfestigkeit | 0,04 | 0,03 | 1,70 - 5,70 | 1,00 | wasserabweisend | 5 kPa/m² | https://cdn.ais-online.de/m2/04/65304/images/91/48539691px4000x3000.webp
powered by Heinze