## DEUTSCHE ROCKWOOL
DEUTSCHE ROCKWOOL
Name | GTIN | HAN | Anwendungsgebiet Wärmedämmstoff | Werkstoff | Breite (mm) | Länge (mm) | Stärke (mm) | Befestigung | Brandverhalten | Feuchteverhalten Dämmstoff | Kaschierung | Wärmeleitfähigkeitsstufe | Bemessungswert Wärmeleitfähigkeit (W/(m*K)) | Nennwert der Wärmeleitfähigkeit (W/(m*K)) | R-Wert (m²*K/W) | Wasserdampfdiffusionswiderstandszahl | Wasserbeständigkeit | längenspezifischer Strömungswiderstand | Bilder
Rockwool Steelrock® 035 Plus Ü40 Kassetten-Dämmplatte |  |  | WAB | Steinwolle | 600,00 | 1.000,00 | 130,00 - 240,00 | schrauben | A1 | WL (P) - langzeitige Wasseraufnahme | unkaschiert | 035 | 0,04 | 0,03 | 3,70 - 6,85 | 1,00 | wasserabweisend | 12 kPa/m² | https://cdn.ais-online.de/m2/04/65304/images/27/48539727px4000x3000.webp
Steelrock PLUS 035 130/1000/600 Kassettenwand-Dämmsystem | 4003446956371 | 139376 | WAB | Steinwolle | 600,00 | 1.000,00 | 130,00 - 240,00 | schrauben | A1 | WL (P) - langzeitige Wasseraufnahme | unkaschiert | 035 | 0,04 | 0,03 | 3,70 - 6,85 | 1,00 | wasserabweisend | 12 kPa/m² | https://cdn.ais-online.de/m2/04/65304/images/27/48539727px4000x3000.webp
Steelrock PLUS 035 130/1000/600 PAL Kassettenwand-Dämmsystem | 4003446956388 | 139377 | WAB | Steinwolle | 600,00 | 1.000,00 | 130,00 - 240,00 | schrauben | A1 | WL (P) - langzeitige Wasseraufnahme | unkaschiert | 035 | 0,04 | 0,03 | 3,70 - 6,85 | 1,00 | wasserabweisend | 12 kPa/m² | https://cdn.ais-online.de/m2/04/65304/images/27/48539727px4000x3000.webp
Steelrock PLUS 035 140/1000/600 Kassettenwand-Dämmsystem | 4003446956395 | 139378 | WAB | Steinwolle | 600,00 | 1.000,00 | 130,00 - 240,00 | schrauben | A1 | WL (P) - langzeitige Wasseraufnahme | unkaschiert | 035 | 0,04 | 0,03 | 3,70 - 6,85 | 1,00 | wasserabweisend | 12 kPa/m² | https://cdn.ais-online.de/m2/04/65304/images/27/48539727px4000x3000.webp
Steelrock PLUS 035 140/1000/600 PAL Kassettenwand-Dämmsystem | 4003446956401 | 139379 | WAB | Steinwolle | 600,00 | 1.000,00 | 130,00 - 240,00 | schrauben | A1 | WL (P) - langzeitige Wasseraufnahme | unkaschiert | 035 | 0,04 | 0,03 | 3,70 - 6,85 | 1,00 | wasserabweisend | 12 kPa/m² | https://cdn.ais-online.de/m2/04/65304/images/27/48539727px4000x3000.webp
Steelrock PLUS 035 160/1000/600 Kassettenwand-Dämmsystem | 4003446956074 | 139118 | WAB | Steinwolle | 600,00 | 1.000,00 | 130,00 - 240,00 | schrauben | A1 | WL (P) - langzeitige Wasseraufnahme | unkaschiert | 035 | 0,04 | 0,03 | 3,70 - 6,85 | 1,00 | wasserabweisend | 12 kPa/m² | https://cdn.ais-online.de/m2/04/65304/images/27/48539727px4000x3000.webp
Steelrock PLUS 035 160/1000/600 PAL Kassettenwand-Dämmsystem | 4003446956098 | 139119 | WAB | Steinwolle | 600,00 | 1.000,00 | 130,00 - 240,00 | schrauben | A1 | WL (P) - langzeitige Wasseraufnahme | unkaschiert | 035 | 0,04 | 0,03 | 3,70 - 6,85 | 1,00 | wasserabweisend | 12 kPa/m² | https://cdn.ais-online.de/m2/04/65304/images/27/48539727px4000x3000.webp
Steelrock PLUS 035 170/1000/600 Kassettenwand-Dämmsystem | 4003446956418 | 139380 | WAB | Steinwolle | 600,00 | 1.000,00 | 130,00 - 240,00 | schrauben | A1 | WL (P) - langzeitige Wasseraufnahme | unkaschiert | 035 | 0,04 | 0,03 | 3,70 - 6,85 | 1,00 | wasserabweisend | 12 kPa/m² | https://cdn.ais-online.de/m2/04/65304/images/27/48539727px4000x3000.webp
Steelrock PLUS 035 170/1000/600 PAL Kassettenwand-Dämmsystem | 4003446956425 | 139381 | WAB | Steinwolle | 600,00 | 1.000,00 | 130,00 - 240,00 | schrauben | A1 | WL (P) - langzeitige Wasseraufnahme | unkaschiert | 035 | 0,04 | 0,03 | 3,70 - 6,85 | 1,00 | wasserabweisend | 12 kPa/m² | https://cdn.ais-online.de/m2/04/65304/images/27/48539727px4000x3000.webp
Steelrock PLUS 035 180/1000/600 Kassettenwand-Dämmsystem | 4003446531318 | 300473 | WAB | Steinwolle | 600,00 | 1.000,00 | 130,00 - 240,00 | schrauben | A1 | WL (P) - langzeitige Wasseraufnahme | unkaschiert | 035 | 0,04 | 0,03 | 3,70 - 6,85 | 1,00 | wasserabweisend | 12 kPa/m² | https://cdn.ais-online.de/m2/04/65304/images/27/48539727px4000x3000.webp
Steelrock PLUS 035 180/1000/600 PAL Kassettenwand-Dämmsystem | 4003446531356 | 300491 | WAB | Steinwolle | 600,00 | 1.000,00 | 130,00 - 240,00 | schrauben | A1 | WL (P) - langzeitige Wasseraufnahme | unkaschiert | 035 | 0,04 | 0,03 | 3,70 - 6,85 | 1,00 | wasserabweisend | 12 kPa/m² | https://cdn.ais-online.de/m2/04/65304/images/27/48539727px4000x3000.webp
Steelrock PLUS 035 185/1000/600 Kassettenwand-Dämmsystem | 4003446956432 | 139382 | WAB | Steinwolle | 600,00 | 1.000,00 | 130,00 - 240,00 | schrauben | A1 | WL (P) - langzeitige Wasseraufnahme | unkaschiert | 035 | 0,04 | 0,03 | 3,70 - 6,85 | 1,00 | wasserabweisend | 12 kPa/m² | https://cdn.ais-online.de/m2/04/65304/images/27/48539727px4000x3000.webp
Steelrock PLUS 035 185/1000/600 PAL Kassettenwand-Dämmsystem | 4003446956449 | 139383 | WAB | Steinwolle | 600,00 | 1.000,00 | 130,00 - 240,00 | schrauben | A1 | WL (P) - langzeitige Wasseraufnahme | unkaschiert | 035 | 0,04 | 0,03 | 3,70 - 6,85 | 1,00 | wasserabweisend | 12 kPa/m² | https://cdn.ais-online.de/m2/04/65304/images/27/48539727px4000x3000.webp
Steelrock PLUS 035 200/1000/600 Kassettenwand-Dämmsystem | 4003446956456 | 139384 | WAB | Steinwolle | 600,00 | 1.000,00 | 130,00 - 240,00 | schrauben | A1 | WL (P) - langzeitige Wasseraufnahme | unkaschiert | 035 | 0,04 | 0,03 | 3,70 - 6,85 | 1,00 | wasserabweisend | 12 kPa/m² | https://cdn.ais-online.de/m2/04/65304/images/27/48539727px4000x3000.webp
Steelrock PLUS 035 200/1000/600 Kassettenwand-Dämmsystem | 4003446531325 | 300474 | WAB | Steinwolle | 600,00 | 1.000,00 | 130,00 - 240,00 | schrauben | A1 | WL (P) - langzeitige Wasseraufnahme | unkaschiert | 035 | 0,04 | 0,03 | 3,70 - 6,85 | 1,00 | wasserabweisend | 12 kPa/m² | https://cdn.ais-online.de/m2/04/65304/images/27/48539727px4000x3000.webp
Steelrock PLUS 035 200/1000/600 PAL Kassettenwand-Dämmsystem | 4003446531363 | 300492 | WAB | Steinwolle | 600,00 | 1.000,00 | 130,00 - 240,00 | schrauben | A1 | WL (P) - langzeitige Wasseraufnahme | unkaschiert | 035 | 0,04 | 0,03 | 3,70 - 6,85 | 1,00 | wasserabweisend | 12 kPa/m² | https://cdn.ais-online.de/m2/04/65304/images/27/48539727px4000x3000.webp
Steelrock PLUS 035 200/1000/600 PAL Kassettenwand-Dämmsystem | 4003446956463 | 139385 | WAB | Steinwolle | 600,00 | 1.000,00 | 130,00 - 240,00 | schrauben | A1 | WL (P) - langzeitige Wasseraufnahme | unkaschiert | 035 | 0,04 | 0,03 | 3,70 - 6,85 | 1,00 | wasserabweisend | 12 kPa/m² | https://cdn.ais-online.de/m2/04/65304/images/27/48539727px4000x3000.webp
Steelrock PLUS 035 210/1000/600 Kassettenwand-Dämmsystem | 4003446531332 | 300489 | WAB | Steinwolle | 600,00 | 1.000,00 | 130,00 - 240,00 | schrauben | A1 | WL (P) - langzeitige Wasseraufnahme | unkaschiert | 035 | 0,04 | 0,03 | 3,70 - 6,85 | 1,00 | wasserabweisend | 12 kPa/m² | https://cdn.ais-online.de/m2/04/65304/images/27/48539727px4000x3000.webp
Steelrock PLUS 035 210/1000/600 PAL Kassettenwand-Dämmsystem | 4003446531370 | 300493 | WAB | Steinwolle | 600,00 | 1.000,00 | 130,00 - 240,00 | schrauben | A1 | WL (P) - langzeitige Wasseraufnahme | unkaschiert | 035 | 0,04 | 0,03 | 3,70 - 6,85 | 1,00 | wasserabweisend | 12 kPa/m² | https://cdn.ais-online.de/m2/04/65304/images/27/48539727px4000x3000.webp
Steelrock PLUS 035 225/1000/600 Kassettenwand-Dämmsystem | 4003446531349 | 300490 | WAB | Steinwolle | 600,00 | 1.000,00 | 130,00 - 240,00 | schrauben | A1 | WL (P) - langzeitige Wasseraufnahme | unkaschiert | 035 | 0,04 | 0,03 | 3,70 - 6,85 | 1,00 | wasserabweisend | 12 kPa/m² | https://cdn.ais-online.de/m2/04/65304/images/27/48539727px4000x3000.webp
Steelrock PLUS 035 225/1000/600 PAL Kassettenwand-Dämmsystem | 4003446531387 | 300494 | WAB | Steinwolle | 600,00 | 1.000,00 | 130,00 - 240,00 | schrauben | A1 | WL (P) - langzeitige Wasseraufnahme | unkaschiert | 035 | 0,04 | 0,03 | 3,70 - 6,85 | 1,00 | wasserabweisend | 12 kPa/m² | https://cdn.ais-online.de/m2/04/65304/images/27/48539727px4000x3000.webp
Steelrock PLUS 035 240/1000/600 Kassettenwand-Dämmsystem | 4003446965472 | 175695 | WAB | Steinwolle | 600,00 | 1.000,00 | 130,00 - 240,00 | schrauben | A1 | WL (P) - langzeitige Wasseraufnahme | unkaschiert | 035 | 0,04 | 0,03 | 3,70 - 6,85 | 1,00 | wasserabweisend | 12 kPa/m² | https://cdn.ais-online.de/m2/04/65304/images/27/48539727px4000x3000.webp
Steelrock PLUS 035 240/1000/600 PAL Kassettenwand-Dämmsystem | 4003446965489 | 175696 | WAB | Steinwolle | 600,00 | 1.000,00 | 130,00 - 240,00 | schrauben | A1 | WL (P) - langzeitige Wasseraufnahme | unkaschiert | 035 | 0,04 | 0,03 | 3,70 - 6,85 | 1,00 | wasserabweisend | 12 kPa/m² | https://cdn.ais-online.de/m2/04/65304/images/27/48539727px4000x3000.webp
powered by Heinze