## DEUTSCHE ROCKWOOL
DEUTSCHE ROCKWOOL
Name | GTIN | HAN | Ausführung | Oberfläche | Werkstoff | Breite (mm) | Länge (mm) | Stärke (mm) | Brandverhalten | Diffusionsverhalten | Kaschierung | Wasserbeständigkeit | Werkstoff Kaschierung, Beschichtung | sd-Wert (m) | Spezifische Wärmekapazität c (J/(kg*K)) | Bilder
Rockwool Teclit® LM Cold EF Lamellenmatte |  |  | Rolle | kaschiert | Steinwolle | 1.000,00 | 5.000,00 - 8.000,00 | 30,00 - 50,00 | A2-s1, d0 | diffusionssperrend | beidseitig | wasserabweisend | Aluminiumfolie mit Glasfaserverstärkung, Beschichtung | 1.500,00 | 840,00 | https://cdn.ais-online.de/m2/04/65304/images/73/48539773px3251x3285.webp
Teclit LM Cold EF 30/8000/500 Lamellenmatte für Kältedämmung | 4003446549986 | 332689 | Rolle | kaschiert | Steinwolle | 1.000,00 | 5.000,00 - 8.000,00 | 30,00 - 50,00 | A2-s1, d0 | diffusionssperrend | beidseitig | wasserabweisend | Aluminiumfolie mit Glasfaserverstärkung, Beschichtung | 1.500,00 | 840,00 | https://cdn.ais-online.de/m2/04/65304/images/73/48539773px3251x3285.webp
Teclit LM Cold EF 40/6000/50 Lamellenmatte für Kältedämmung | 4003446549993 | 332691 | Rolle | kaschiert | Steinwolle | 1.000,00 | 5.000,00 - 8.000,00 | 30,00 - 50,00 | A2-s1, d0 | diffusionssperrend | beidseitig | wasserabweisend | Aluminiumfolie mit Glasfaserverstärkung, Beschichtung | 1.500,00 | 840,00 | https://cdn.ais-online.de/m2/04/65304/images/73/48539773px3251x3285.webp
Teclit LM Cold EF 50/5000/50 Lamellenmatte für Kältedämmung | 4003446550005 | 332697 | Rolle | kaschiert | Steinwolle | 1.000,00 | 5.000,00 - 8.000,00 | 30,00 - 50,00 | A2-s1, d0 | diffusionssperrend | beidseitig | wasserabweisend | Aluminiumfolie mit Glasfaserverstärkung, Beschichtung | 1.500,00 | 840,00 | https://cdn.ais-online.de/m2/04/65304/images/73/48539773px3251x3285.webp
powered by Heinze