## DEUTSCHE ROCKWOOL
DEUTSCHE ROCKWOOL
Name | GTIN | HAN | Anwendungsgebiet Wärmedämmstoff | Werkstoff | Breite (mm) | Länge (mm) | Stärke (mm) | Brandverhalten | Diffusionsverhalten | Druckbelastbarkeitsstufe | Kaschierung | Wärmeleitfähigkeitsstufe | Bemessungswert Wärmeleitfähigkeit (W/(m*K)) | Nennwert der Wärmeleitfähigkeit (W/(m*K)) | R-Wert (m²*K/W) | Wasserdampfdiffusionswiderstandszahl | längenspezifischer Strömungswiderstand | Bilder
Rockwool Tegarock® Dämmplatte |  |  | DAD, DZ | Steinwolle | 600,00 | 1.000,00 | 60,00 - 200,00 | A1 | diffusionsoffen | dg - geringe Druckbelastbarkeit | unkaschiert | 035 | 0,04 | 0,03 | 1,70 - 5,70 | 1,00 | 5 kPa/m² | https://cdn.ais-online.de/m2/04/65304/images/03/48539603px4000x3000.webp https://cdn.ais-online.de/m2/04/65304/images/05/48539605px4000x3000.webp https://cdn.ais-online.de/m2/04/65304/images/07/48539607px4000x5000.webp https://cdn.ais-online.de/m2/04/65304/images/09/48539609px4000x3000.webp
Tegarock 060/1000/600 Steinwolle-Dämmplatte Dachboden | 4003446790449 | 106901 | DAD, DZ | Steinwolle | 600,00 | 1.000,00 | 60,00 - 200,00 | A1 | diffusionsoffen | dg - geringe Druckbelastbarkeit | unkaschiert | 035 | 0,04 | 0,03 | 1,70 - 5,70 | 1,00 | 5 kPa/m² | https://cdn.ais-online.de/m2/04/65304/images/03/48539603px4000x3000.webp https://cdn.ais-online.de/m2/04/65304/images/05/48539605px4000x3000.webp https://cdn.ais-online.de/m2/04/65304/images/07/48539607px4000x5000.webp https://cdn.ais-online.de/m2/04/65304/images/09/48539609px4000x3000.webp
Tegarock 080/1000/600 Steinwolle-Dämmplatte Dachboden | 4003446790456 | 106902 | DAD, DZ | Steinwolle | 600,00 | 1.000,00 | 60,00 - 200,00 | A1 | diffusionsoffen | dg - geringe Druckbelastbarkeit | unkaschiert | 035 | 0,04 | 0,03 | 1,70 - 5,70 | 1,00 | 5 kPa/m² | https://cdn.ais-online.de/m2/04/65304/images/03/48539603px4000x3000.webp https://cdn.ais-online.de/m2/04/65304/images/05/48539605px4000x3000.webp https://cdn.ais-online.de/m2/04/65304/images/07/48539607px4000x5000.webp https://cdn.ais-online.de/m2/04/65304/images/09/48539609px4000x3000.webp
Tegarock 100/1000/600 Steinwolle-Dämmplatte Dachboden | 4003446790463 | 106903 | DAD, DZ | Steinwolle | 600,00 | 1.000,00 | 60,00 - 200,00 | A1 | diffusionsoffen | dg - geringe Druckbelastbarkeit | unkaschiert | 035 | 0,04 | 0,03 | 1,70 - 5,70 | 1,00 | 5 kPa/m² | https://cdn.ais-online.de/m2/04/65304/images/03/48539603px4000x3000.webp https://cdn.ais-online.de/m2/04/65304/images/05/48539605px4000x3000.webp https://cdn.ais-online.de/m2/04/65304/images/07/48539607px4000x5000.webp https://cdn.ais-online.de/m2/04/65304/images/09/48539609px4000x3000.webp
Tegarock 120/1000/600 Steinwolle-Dämmplatte Dachboden | 4003446790470 | 106904 | DAD, DZ | Steinwolle | 600,00 | 1.000,00 | 60,00 - 200,00 | A1 | diffusionsoffen | dg - geringe Druckbelastbarkeit | unkaschiert | 035 | 0,04 | 0,03 | 1,70 - 5,70 | 1,00 | 5 kPa/m² | https://cdn.ais-online.de/m2/04/65304/images/03/48539603px4000x3000.webp https://cdn.ais-online.de/m2/04/65304/images/05/48539605px4000x3000.webp https://cdn.ais-online.de/m2/04/65304/images/07/48539607px4000x5000.webp https://cdn.ais-online.de/m2/04/65304/images/09/48539609px4000x3000.webp
Tegarock 140/1000/600 Steinwolle-Dämmplatte Dachboden | 4003446790487 | 106905 | DAD, DZ | Steinwolle | 600,00 | 1.000,00 | 60,00 - 200,00 | A1 | diffusionsoffen | dg - geringe Druckbelastbarkeit | unkaschiert | 035 | 0,04 | 0,03 | 1,70 - 5,70 | 1,00 | 5 kPa/m² | https://cdn.ais-online.de/m2/04/65304/images/03/48539603px4000x3000.webp https://cdn.ais-online.de/m2/04/65304/images/05/48539605px4000x3000.webp https://cdn.ais-online.de/m2/04/65304/images/07/48539607px4000x5000.webp https://cdn.ais-online.de/m2/04/65304/images/09/48539609px4000x3000.webp
Tegarock 160/1000/600 Steinwolle-Dämmplatte Dachboden | 4003446790494 | 106906 | DAD, DZ | Steinwolle | 600,00 | 1.000,00 | 60,00 - 200,00 | A1 | diffusionsoffen | dg - geringe Druckbelastbarkeit | unkaschiert | 035 | 0,04 | 0,03 | 1,70 - 5,70 | 1,00 | 5 kPa/m² | https://cdn.ais-online.de/m2/04/65304/images/03/48539603px4000x3000.webp https://cdn.ais-online.de/m2/04/65304/images/05/48539605px4000x3000.webp https://cdn.ais-online.de/m2/04/65304/images/07/48539607px4000x5000.webp https://cdn.ais-online.de/m2/04/65304/images/09/48539609px4000x3000.webp
Tegarock 180/1000/600 Steinwolle-Dämmplatte Dachboden | 4003446856770 | 106907 | DAD, DZ | Steinwolle | 600,00 | 1.000,00 | 60,00 - 200,00 | A1 | diffusionsoffen | dg - geringe Druckbelastbarkeit | unkaschiert | 035 | 0,04 | 0,03 | 1,70 - 5,70 | 1,00 | 5 kPa/m² | https://cdn.ais-online.de/m2/04/65304/images/03/48539603px4000x3000.webp https://cdn.ais-online.de/m2/04/65304/images/05/48539605px4000x3000.webp https://cdn.ais-online.de/m2/04/65304/images/07/48539607px4000x5000.webp https://cdn.ais-online.de/m2/04/65304/images/09/48539609px4000x3000.webp
Tegarock 200/1000/600 Steinwolle-Dämmplatte Dachboden | 4003446875887 | 106908 | DAD, DZ | Steinwolle | 600,00 | 1.000,00 | 60,00 - 200,00 | A1 | diffusionsoffen | dg - geringe Druckbelastbarkeit | unkaschiert | 035 | 0,04 | 0,03 | 1,70 - 5,70 | 1,00 | 5 kPa/m² | https://cdn.ais-online.de/m2/04/65304/images/03/48539603px4000x3000.webp https://cdn.ais-online.de/m2/04/65304/images/05/48539605px4000x3000.webp https://cdn.ais-online.de/m2/04/65304/images/07/48539607px4000x5000.webp https://cdn.ais-online.de/m2/04/65304/images/09/48539609px4000x3000.webp
powered by Heinze