## DEUTSCHE ROCKWOOL
DEUTSCHE ROCKWOOL
Name | GTIN | HAN | Anwendungsgebiet Wärmedämmstoff | Werkstoff | Breite (mm) | Länge (mm) | Stärke (mm) | Brandverhalten | Diffusionsverhalten | Druckbelastbarkeitsstufe | Kaschierung | Wärmeleitfähigkeitsstufe | Bemessungswert Wärmeleitfähigkeit (W/(m*K)) | Nennwert der Wärmeleitfähigkeit (W/(m*K)) | R-Wert (m²*K/W) | Wasserdampfdiffusionswiderstandszahl | längenspezifischer Strömungswiderstand | Bilder
Rockwool Tegarock® L Dämmplatte |  |  | DAD, DZ | Steinwolle | 600,00 | 1.000,00 | 60,00 - 200,00 | A1 | diffusionsoffen | dk - keine Druckbelastbarkeit | unkaschiert | 035 | 0,04 | 0,03 | 1,70 - 5,70 | 1,00 | 5 kPa/m² | https://cdn.ais-online.de/m2/04/65304/images/81/48539681px4000x3000.webp https://cdn.ais-online.de/m2/04/65304/images/83/48539683px4000x3000.webp https://cdn.ais-online.de/m2/04/65304/images/85/48539685px4000x5000.webp https://cdn.ais-online.de/m2/04/65304/images/87/48539687px5000x4000.webp
Tegarock L 060/1000/600 Steinwolle-Dämmplatte Dachboden | 4003446930418 | 120981 | DAD, DZ | Steinwolle | 600,00 | 1.000,00 | 60,00 - 200,00 | A1 | diffusionsoffen | dk - keine Druckbelastbarkeit | unkaschiert | 035 | 0,04 | 0,03 | 1,70 - 5,70 | 1,00 | 5 kPa/m² | https://cdn.ais-online.de/m2/04/65304/images/81/48539681px4000x3000.webp https://cdn.ais-online.de/m2/04/65304/images/83/48539683px4000x3000.webp https://cdn.ais-online.de/m2/04/65304/images/85/48539685px4000x5000.webp https://cdn.ais-online.de/m2/04/65304/images/87/48539687px5000x4000.webp
Tegarock L 080/1000/600 Steinwolle-Dämmplatte Dachboden | 4003446930562 | 121022 | DAD, DZ | Steinwolle | 600,00 | 1.000,00 | 60,00 - 200,00 | A1 | diffusionsoffen | dk - keine Druckbelastbarkeit | unkaschiert | 035 | 0,04 | 0,03 | 1,70 - 5,70 | 1,00 | 5 kPa/m² | https://cdn.ais-online.de/m2/04/65304/images/81/48539681px4000x3000.webp https://cdn.ais-online.de/m2/04/65304/images/83/48539683px4000x3000.webp https://cdn.ais-online.de/m2/04/65304/images/85/48539685px4000x5000.webp https://cdn.ais-online.de/m2/04/65304/images/87/48539687px5000x4000.webp
Tegarock L 100/1000/600 Steinwolle-Dämmplatte Dachboden | 4003446930579 | 121023 | DAD, DZ | Steinwolle | 600,00 | 1.000,00 | 60,00 - 200,00 | A1 | diffusionsoffen | dk - keine Druckbelastbarkeit | unkaschiert | 035 | 0,04 | 0,03 | 1,70 - 5,70 | 1,00 | 5 kPa/m² | https://cdn.ais-online.de/m2/04/65304/images/81/48539681px4000x3000.webp https://cdn.ais-online.de/m2/04/65304/images/83/48539683px4000x3000.webp https://cdn.ais-online.de/m2/04/65304/images/85/48539685px4000x5000.webp https://cdn.ais-online.de/m2/04/65304/images/87/48539687px5000x4000.webp
Tegarock L 120/1000/600 Steinwolle-Dämmplatte Dachboden | 4003446930432 | 120986 | DAD, DZ | Steinwolle | 600,00 | 1.000,00 | 60,00 - 200,00 | A1 | diffusionsoffen | dk - keine Druckbelastbarkeit | unkaschiert | 035 | 0,04 | 0,03 | 1,70 - 5,70 | 1,00 | 5 kPa/m² | https://cdn.ais-online.de/m2/04/65304/images/81/48539681px4000x3000.webp https://cdn.ais-online.de/m2/04/65304/images/83/48539683px4000x3000.webp https://cdn.ais-online.de/m2/04/65304/images/85/48539685px4000x5000.webp https://cdn.ais-online.de/m2/04/65304/images/87/48539687px5000x4000.webp
Tegarock L 140/1000/600 Steinwolle-Dämmplatte Dachboden | 4003446962358 | 170208 | DAD, DZ | Steinwolle | 600,00 | 1.000,00 | 60,00 - 200,00 | A1 | diffusionsoffen | dk - keine Druckbelastbarkeit | unkaschiert | 035 | 0,04 | 0,03 | 1,70 - 5,70 | 1,00 | 5 kPa/m² | https://cdn.ais-online.de/m2/04/65304/images/81/48539681px4000x3000.webp https://cdn.ais-online.de/m2/04/65304/images/83/48539683px4000x3000.webp https://cdn.ais-online.de/m2/04/65304/images/85/48539685px4000x5000.webp https://cdn.ais-online.de/m2/04/65304/images/87/48539687px5000x4000.webp
Tegarock L 160/1000/600 Steinwolle-Dämmplatte Dachboden | 4003446930456 | 120991 | DAD, DZ | Steinwolle | 600,00 | 1.000,00 | 60,00 - 200,00 | A1 | diffusionsoffen | dk - keine Druckbelastbarkeit | unkaschiert | 035 | 0,04 | 0,03 | 1,70 - 5,70 | 1,00 | 5 kPa/m² | https://cdn.ais-online.de/m2/04/65304/images/81/48539681px4000x3000.webp https://cdn.ais-online.de/m2/04/65304/images/83/48539683px4000x3000.webp https://cdn.ais-online.de/m2/04/65304/images/85/48539685px4000x5000.webp https://cdn.ais-online.de/m2/04/65304/images/87/48539687px5000x4000.webp
Tegarock L 180/1000/600 Steinwolle-Dämmplatte Dachboden | 4003446930463 | 120992 | DAD, DZ | Steinwolle | 600,00 | 1.000,00 | 60,00 - 200,00 | A1 | diffusionsoffen | dk - keine Druckbelastbarkeit | unkaschiert | 035 | 0,04 | 0,03 | 1,70 - 5,70 | 1,00 | 5 kPa/m² | https://cdn.ais-online.de/m2/04/65304/images/81/48539681px4000x3000.webp https://cdn.ais-online.de/m2/04/65304/images/83/48539683px4000x3000.webp https://cdn.ais-online.de/m2/04/65304/images/85/48539685px4000x5000.webp https://cdn.ais-online.de/m2/04/65304/images/87/48539687px5000x4000.webp
Tegarock L 200/1000/600 Steinwolle-Dämmplatte Dachboden | 4003446930470 | 120993 | DAD, DZ | Steinwolle | 600,00 | 1.000,00 | 60,00 - 200,00 | A1 | diffusionsoffen | dk - keine Druckbelastbarkeit | unkaschiert | 035 | 0,04 | 0,03 | 1,70 - 5,70 | 1,00 | 5 kPa/m² | https://cdn.ais-online.de/m2/04/65304/images/81/48539681px4000x3000.webp https://cdn.ais-online.de/m2/04/65304/images/83/48539683px4000x3000.webp https://cdn.ais-online.de/m2/04/65304/images/85/48539685px4000x5000.webp https://cdn.ais-online.de/m2/04/65304/images/87/48539687px5000x4000.webp
powered by Heinze