## DEUTSCHE ROCKWOOL
DEUTSCHE ROCKWOOL
Name | GTIN | HAN | Anwendungsgebiet Wärmedämmstoff | Werkstoff | Breite (mm) | Länge (mm) | Stärke (mm) | Brandverhalten | Diffusionsverhalten | Kaschierung | Wärmeleitfähigkeitsstufe | Zugfestigkeitsstufe | Bemessungswert Wärmeleitfähigkeit (W/(m*K)) | Nennwert der Wärmeleitfähigkeit (W/(m*K)) | R-Wert (m²*K/W) | Wasserdampfdiffusionswiderstandszahl | längenspezifischer Strömungswiderstand | Bilder
Rockwool Termarock® 30 Feuerschutzplatte |  |  | DI, DZ, WH, WI, WTR | Steinwolle | 625,00 | 1.000,00 | 30,00 - 100,00 | A1 | diffusionsoffen | unkaschiert | 040 | zk - keine Anforderung an Zugfestigkeit | 0,04 | 0,04 | 0,75 - 2,55 | 1,00 | 7 kPa/m² | https://cdn.ais-online.de/m2/04/65304/images/26/48539426px4000x3000.webp
Termarock 30 030/1000/625 Feuerschutzplatte Innenausbau/Trockenbau | 4003446772506 | 107474 | DI, DZ, WH, WI, WTR | Steinwolle | 625,00 | 1.000,00 | 30,00 - 100,00 | A1 | diffusionsoffen | unkaschiert | 040 | zk - keine Anforderung an Zugfestigkeit | 0,04 | 0,04 | 0,75 - 2,55 | 1,00 | 7 kPa/m² | https://cdn.ais-online.de/m2/04/65304/images/26/48539426px4000x3000.webp
Termarock 30 040/1000/625 Feuerschutzplatte Innenausbau/Trockenbau | 4003446008728 | 107472 | DI, DZ, WH, WI, WTR | Steinwolle | 625,00 | 1.000,00 | 30,00 - 100,00 | A1 | diffusionsoffen | unkaschiert | 040 | zk - keine Anforderung an Zugfestigkeit | 0,04 | 0,04 | 0,75 - 2,55 | 1,00 | 7 kPa/m² | https://cdn.ais-online.de/m2/04/65304/images/26/48539426px4000x3000.webp
Termarock 30 060/1000/625 Feuerschutzplatte Innenausbau/Trockenbau | 4003446706792 | 110447 | DI, DZ, WH, WI, WTR | Steinwolle | 625,00 | 1.000,00 | 30,00 - 100,00 | A1 | diffusionsoffen | unkaschiert | 040 | zk - keine Anforderung an Zugfestigkeit | 0,04 | 0,04 | 0,75 - 2,55 | 1,00 | 7 kPa/m² | https://cdn.ais-online.de/m2/04/65304/images/26/48539426px4000x3000.webp
Termarock 30 080/1000/625 Feuerschutzplatte Innenausbau/Trockenbau | 4003446646678 | 110448 | DI, DZ, WH, WI, WTR | Steinwolle | 625,00 | 1.000,00 | 30,00 - 100,00 | A1 | diffusionsoffen | unkaschiert | 040 | zk - keine Anforderung an Zugfestigkeit | 0,04 | 0,04 | 0,75 - 2,55 | 1,00 | 7 kPa/m² | https://cdn.ais-online.de/m2/04/65304/images/26/48539426px4000x3000.webp
Termarock 30 100/1000/625 Feuerschutzplatte Innenausbau/Trockenbau | 4003446968428 | 180134 | DI, DZ, WH, WI, WTR | Steinwolle | 625,00 | 1.000,00 | 30,00 - 100,00 | A1 | diffusionsoffen | unkaschiert | 040 | zk - keine Anforderung an Zugfestigkeit | 0,04 | 0,04 | 0,75 - 2,55 | 1,00 | 7 kPa/m² | https://cdn.ais-online.de/m2/04/65304/images/26/48539426px4000x3000.webp
powered by Heinze