## DEUTSCHE ROCKWOOL
DEUTSCHE ROCKWOOL
Name | GTIN | HAN | Anwendungsgebiet Wärmedämmstoff | Werkstoff | Breite (mm) | Länge (mm) | Stärke (mm) | Brandverhalten | Diffusionsverhalten | Kaschierung | Wärmeleitfähigkeitsstufe | Zugfestigkeitsstufe | Bemessungswert Wärmeleitfähigkeit (W/(m*K)) | Nennwert der Wärmeleitfähigkeit (W/(m*K)) | R-Wert (m²*K/W) | Wasserdampfdiffusionswiderstandszahl | längenspezifischer Strömungswiderstand | Bilder
Rockwool Termarock® 50 Feuerschutzplatte |  |  | DI, DZ, WH, WI, WTR | Steinwolle | 625,00 | 1.000,00 | 30,00 - 80,00 | A1 | diffusionsoffen | unkaschiert | 035 | zk - keine Anforderung an Zugfestigkeit | 0,04 | 0,03 | 0,85 - 2,35 | 1,00 | 16 kPa/m² | https://cdn.ais-online.de/m2/04/65304/images/26/48539426px4000x3000.webp
Termarock 50 030/1000/625 Feuerschutzplatte Innenausbau/Trockenbau | 4003446462537 | 107552 | DI, DZ, WH, WI, WTR | Steinwolle | 625,00 | 1.000,00 | 30,00 - 80,00 | A1 | diffusionsoffen | unkaschiert | 035 | zk - keine Anforderung an Zugfestigkeit | 0,04 | 0,03 | 0,85 - 2,35 | 1,00 | 16 kPa/m² | https://cdn.ais-online.de/m2/04/65304/images/26/48539426px4000x3000.webp
Termarock 50 040/1000/625 Feuerschutzplatte Innenausbau/Trockenbau | 4003446011155 | 107549 | DI, DZ, WH, WI, WTR | Steinwolle | 625,00 | 1.000,00 | 30,00 - 80,00 | A1 | diffusionsoffen | unkaschiert | 035 | zk - keine Anforderung an Zugfestigkeit | 0,04 | 0,03 | 0,85 - 2,35 | 1,00 | 16 kPa/m² | https://cdn.ais-online.de/m2/04/65304/images/26/48539426px4000x3000.webp
Termarock 50 050/1000/625 Feuerschutzplatte Innenausbau/Trockenbau | 4003446011162 | 107550 | DI, DZ, WH, WI, WTR | Steinwolle | 625,00 | 1.000,00 | 30,00 - 80,00 | A1 | diffusionsoffen | unkaschiert | 035 | zk - keine Anforderung an Zugfestigkeit | 0,04 | 0,03 | 0,85 - 2,35 | 1,00 | 16 kPa/m² | https://cdn.ais-online.de/m2/04/65304/images/26/48539426px4000x3000.webp
Termarock 50 060/1000/625 Feuerschutzplatte Innenausbau/Trockenbau | 4003446737208 | 110460 | DI, DZ, WH, WI, WTR | Steinwolle | 625,00 | 1.000,00 | 30,00 - 80,00 | A1 | diffusionsoffen | unkaschiert | 035 | zk - keine Anforderung an Zugfestigkeit | 0,04 | 0,03 | 0,85 - 2,35 | 1,00 | 16 kPa/m² | https://cdn.ais-online.de/m2/04/65304/images/26/48539426px4000x3000.webp
Termarock 50 080/1000/625 Feuerschutzplatte Innenausbau/Trockenbau | 4003446930166 | 120901 | DI, DZ, WH, WI, WTR | Steinwolle | 625,00 | 1.000,00 | 30,00 - 80,00 | A1 | diffusionsoffen | unkaschiert | 035 | zk - keine Anforderung an Zugfestigkeit | 0,04 | 0,03 | 0,85 - 2,35 | 1,00 | 16 kPa/m² | https://cdn.ais-online.de/m2/04/65304/images/26/48539426px4000x3000.webp
powered by Heinze